## Лист1
пл. Безымянный II
1 | 146 | 151 | 35.5 | 41 | 5.5 | 54 | керн | 1.3 | 6.2 | 21 | 22.4 |  |  |  |  | 0.28 | 86.94 | 4.48 | 8.58 |  |  | спекш. | Wmax.-2.5
2 | 424 | 153 | 90.0 | 97.4 | 7.4 | 67 | керн | 2.28 | 14.7 |  | 22.5 |  |  | 8260 | 0.002 | 0.18 | [5 empty] | сплавл.
Сводая таблица
результатов химанализов угля по пробам, взятым из буровых скважин, пробуренных
на участке Северной прирезки к Бачатскому Западному I в 1969-1970гг.
| №№ проб | №№ скважин | Интервал отбора проб |  | Опробованная мощность | Выход керна, % | Вид пробы |  |  |  |  | X | Y | [6 empty] | (действ) | (каж) | Характер. коксов. королька | Примечание
|  |  | от | до
| 1 | 2 | 3 | 4 | 5 | 6 | 7 | 8 | 9 | 10 | 11 | 12 | 13 | 14 | 15 | 16 | 17 | 18 | 19 | 20 | 21 | 22 | 23
Безымяный II
3 | 238 | 158 | 179.2 | 184.2 | 5 | 60 | керн | 1.24 | 11.9 | 21.8 | 23.2 | - | - | 8350 | - | 0.33 | 87.41 | 5.06 | 7.53 | - | - | спекш.
4 | 319 | 166 | 23 | 26.7 | 3.7 | 68 | керн | 2.2 | 7.6 | 23.6 | 25.6 | [8 empty] | - | - | сл. спекш.
5 | 320 |  | 26.7 | 30.3 | 3.6 | 68 | керн | 2.44 | 10.6 | 23.9 | 25.2 |  |  | 8340 | 0.02 | 0.31 | 86.43 | 4.6 | 8.97 | - | - | сл. спекш. | Wmax.-7.6 Ар.-4.6 . . Hp-4.04
[7 empty] | Ср.вз. | 2.33 | 9.2 |  | 25.4 | [8 empty] | - | -
6 | 239 | 167 | 192.4 | 196.6 | 4.2 | 65 | керн | 1.06 | 12.7 | 22.3 | 23.8 | 29 | 6 | - | 0.004 | 0.56 | - | - | - | - | - | спекш.
7 | 202 | 169 | 8 | 10 | 2 | 75 | керн | 5.69 | 17.1 |  | 30.9 |  |  | 7330 |  | 0.27 |  |  |  | - | - | порош. | ок.+марочн.
8 | 169 | 171 | 28 | 31.5 | 3.5 | 29 | керн | 1.75 | 7.8 | 18.7 | 20.2 |  |  |  |  | 0.25 |  |  |  | - | - | спек."а"
9 | 206 | 181 | 140.3 | 147.9 | 7.6 | 50 | керн | 1.35 | 6.4 | 21.5 | 23 | 28 | нам. |  |  | 0.36 | 87.7 | 4.61 | 7.69 | - | - | спекш.
[7 empty] | Ср.вз. | 2.1 | 2.7 |  | 22.2 | [5 empty] | - | - | - | - | -
12 | 257 | 183 | 90 | 93.5 | 3.5 | 72 | керн | 2.3 | 8.8 | 23.1 | 25.4 | [5 empty] | - | - | - | - | - | сл. спекш. | Wmax.-6.2 Ap-4.1
13 | 258 | 183 | 93.5 | 97.9 | 3.5 | 72 | керн | 2.2 | 7.3 | - | 25.5 | - | - | 8350 | 0.001 | 0.3 | - | - | - | - | - | сл. спекш. | Wmax.-5.2
[7 empty] | Ср.вз. | 2.25 | 8.05 |  | 25.45 | - | - |  |  |  | - | - | - | - | -
| 240 | 186 | 37 | 42 | 5 | 80 | керн | 2ю12 | 15.5 | 19.1 | 20.1 | - | - |  |  |  | - | - | - | - | - | слипш.
| 381 | 199 | 42 | 45.6 | 3.6 | 72 | керн | 1.65 | 10.8 | 19.7 | 22 | - | - | 8380 |  | 0.18 | - | - | - | - | - | слипш. | Wmax.-7.3
| 382 | 199 | 45.6 | 49.3 | 3.7 | 70 | керн | 1.45 | 8.3 | 20.5 | 22.4 | - | - | - | 0.008 | - | - | - | - | 1.4 | 1.33 | слипш.
| 383 | 199 | 49.3 | 53 | 3.7 | 70 | керн | 1.8 | 6.3 | 20 | 21.3 | - | - | - | - | - | 87.68 | 4.08 | 8.24 | - | - | слипш.
| 384 | 201 | 31.5 | 34.7 | 3.2 | 94 | керн | 2.25 | 9.1 | 21.6 | 23.7 |  |  | 8300 | - | 0.25 |  |  |  | - | - | слипш.
| 385 | 201 | 34.7 | 37.9 | 3.2 | 94 | керн | 2.35 | 10.1 | 22.1 | 24.6 |  |  |  | - |  |  |  |  | - | - | слипш.
| 386 | 201 | 37.9 | 41 | 3.1 | 71 | керн | 2.4 | 11.5 | 21.7 | 24.5 |  |  |  | - |  |  |  |  | - | - | слипш.
[7 empty] | Ср.вз. | 2.33 | 10.32 |  | 24.3 |  |  |  | - |  |  |  |  | - | -
[9 empty] | пл.Мощный | [5 empty] | - |  |  |  |  | - | -
| 135 | 150 | 8.3 | 22.5 | 14.2 | 85 | керн | 2.2 | 6 | 21.4 | 22.8 |  |  |  | - |  |  |  |  | - | - | спекш."а"
| 127 | 153 | 31.2 | 41.9 | 10.7 | 87 | керн | 2 | 5.9 | 18.1 | 19.3 |  |  |  | - |  |  |  |  | - | - | спекш."б"
| 128 | 153 | 41.9 | 42.9 | 1 | 100 | керн | 1.7 | 5.1 | 19.2 | 20.2 |  |  |  | - |  |  |  |  | - | - | спекш."б"
| 129 | 153 | 42.9 | 50.2 | 7.3 | 96 | п.флот. | 1.35 | 6.3 | 22.8 | 24.4 |  |  |  | - |  | 87.19 | 4.57 | 8.24 | - | - | спекш."в"
[7 empty] | Ср.вз. | 1.81 | 6.01 |  | 21.3 |  |  |  | - |  |  |  |  | - | -
| 145 | 158 | 116.3 | 127.4 | 10.5 | 86 | керн | 1.6 | 7.2 |  | 21 |  |  |  | - | 0.34 |  |  |  | - | - | спекш."в"
| 144 | 158 | 127.4 | 130.4 | 3 | 67 | керн | 1.6 | 7.5 |  | 22.4 |  |  |  | - |  |  |  |  | - | - | спекш."а"
| 143 | 158 | 130.4 | 132.9 | 2.5 | 88 | керн | 1.5 | 5.7 |  | 21.6 |  |  |  | - | 0.46 |  |  |  | - | - | спекш."б"
| 142 | 158 | 132.9 | 137.6 | 4.7 | 85 | керн | 1.7 | 3.4 | 19.5 | 20.1 |  |  |  | - |  |  |  |  | - | - | спекш."б"
[7 empty] | Ср.вз. | 1.61 | 6.2 |  | 21.1 |  |  |  | - |  |  |  |  | - | -
| 229 | 160 | 12.5 | 15.5 | 3 | 43 | керн | 1.08 | 9.7 | 19.8 | 21.9 |  |  | 8320 | - | 0.18 | 87.37 | 4.26 | 8.37 | - | - | слипш.
| 173 | 161 | 14.5 | 36 | 21.5 | 84 | керн | 4.3 | 9 | 21.2 | 23.3 |  |  |  | - |  | 84.32 | 3.73 | 11.95 | - | - | спек.
| 230 | 162 | 22 | 26 | 4 | 50 | керн | 1.98 | 5.8 |  | 20.5 | 21 |  |  | - |  |  |  |  | - | -
[7 empty] | Ср.вз. | 1.64 | 10.9 |  | 22.25 |  |  |  | - |  |  |  |  | - | -
| 231 | 162 | 26 | 30 | 4 | 75 | керн | 1.3 | 16 |  | 24 |  |  |  | - | 0.17 |  |  |  | - | - | слипш.
[7 empty] | Ср.вз. | 1,58 | 8,4 | - | 22 | - | - | - | - | - | - | - | - | - | - | -
Пласт Мощный
| 142 | 158 | 116,3 | 137,6 | 21,3 | 83 | керн | 1,61 | 6,2 |  | 21,1 |  |  |  | 0,002 | 0,4 | [5 empty] | спекш."б"
10 | 308 | 181 | 112.5 | 115 | 2.5 | 80 | керн | 2.05 | 3.1 | 21 | 21.6 | - | - | - | 0.003 | 0.25 |  |  |  | 1.38 | 1.3 | сл. спекш.
11 | 309 | 181 | 115 | 118 | 3 | 100 | керн | 2.2 | 2.4 | 22.4 | 22.9 | 28 | нам. | - | - | - | - | - | - | - | - | спекш.
| 180 | 167 | 123.9 | 146.8 | 22.9 | 66 | керн | 1.8 | 8.3 | - | 20.5 | - | - | 8390 | - | 0.15 | 88.3 | 4.51 | 7.19 | - | - | порош.
| 212 | 181 | 95.2 | 102 | 6.8 | 50 | керн | 1.2 | 12.8 |  | 21.9 |  |  |  | - |  |  |  |  | - | - | слипш.
| 216 | 181 | 102 | 109.8 | 7.8 | 50 | керн | 1.2 | 10 | 19.9 | 22.2 |  |  |  | - |  |  |  |  | - | - | слипш.
[7 empty] | Ср.вз. |  | 11.3 |  | 22.1 |  |  |  | - |  |  |  |  | - | -
| 306 | 181 | 82.6 | 87 | 4.4 | 91 | керн | 2.05 | 1.8 | 20.8 | 21.1 |  |  | 8460 | - |  |  |  |  | - | -
| 307 | 181 | 87 | 91 | 4.3 | 80 | керн | 2 | 1.9 |  | 22.7 | 41 | нам. |  | - | 0.18 |  |  |  | - | - | спекш.
[7 empty] | Ср.вз. | 2.03 | 1.85 |  | 21.7 |  |  |  | - |  |  |  |  | - | -
| 232 | 185 | 25.8 | 30 | 4.2 | 76 | керн | 1.46 | 12.2 | 19.6 | 21.2 |  |  |  | - |  |  |  |  | - | - | порош.
| 233 | 185 | 30 | 36.5 | 6.5 | 75 | керн | 1.6 | 9.6 | 18.1 | 19.8 |  |  |  | - | 0.33 |  |  |  | - | - | порош.
| 234 | 185 | 36.5 | 40.6 | 4.1 | 74 | керн | 1.3 | 14.3 | 20.3 | 21.7 |  |  |  | - |  |  |  |  | - | - | слипш.
| 235 | 185 | 40.6 | 45 | 4.4 | 80 | керн | 1.63 | 11.8 |  | 22 |  |  |  | - | 0.22 | 87.11 | 4.51 | 8.38 | - | - | порош.
| 236 | 185 | 45 | 49 | 4 | 75 | керн | 1.1 | 12 | 20.1 | 22.9 |  |  | 8300 | - |  |  |  |  | - | - | слипш.
| 237 | 185 | 49 | 52.3 | 2.7 | 100 | керн | 1.23 | 13.7 | 21 | 22.7 |  |  |  | - | 0.22 |  |  |  | - | - | сл. спекш.
[7 empty] | Ср.вз. | 1.12 | 7.53 |  | 21.5 |  |  |  | - |  |  |  |  | - | -
| 340 | 195 | 16.8 | 22.2 | 5.4 | 72 | керн | 1.6 | 20.7 | 24.3 | 30.2 |  |  |  | - |  |  |  |  | - | - | спекш.
| 341 | 195 | 22.2 | 27.7 | 5.5 | 71 | керн | 2.4 | 10.2 | 19 | 21.1 |  |  |  | - |  |  |  |  | - | - | слипш.
| 342 | 195 | 27.7 | 33.3 | 5.6 | 71 | керн | 1.4 | 16.5 | 25.2 | 30.2 | 33 | II |  | - |  |  |  |  | - | - | сплавл.
| 343 | 195 | 33.3 | 38.7 | 5.4 | 70 | керн | 1.5 | 16.6 | 24.4 | 29.2 | 31 | 9 | 8250 | - | 0.26 |  |  |  | - | - | спекш.
| 344 | 195 | 38.7 | 44.1 | 5.4 | 73 | керн | 1.5 | 9.7 | 26.4 | 29.2 | 37 | II |  | - |  |  |  |  | - | - | сплавл.
[7 empty] | Ср.вз. | 1.68 | 14.74 |  | 27.98 |  |  |  | - |  |  |  |  | - | -
| 425 | 205 | 27.4 | 31.9 | 4.5 | 64 | керн | 2.1 | 3.1 | 20 | 20.7 |  |  |  | - |  |  |  |  | - | - | слипш.
| 426 | 205 | 31.9 | 36.4 | 4.5 | 64 | керн | 2.3 | 4.7 | 20.7 | 21.3 |  |  | 8460 | - | 0.25 |  |  |  | - | - | слипш.
| 427 | 205 | 36.4 | 40.9 | 4.5 | 62 | керн | 2.15 | 4.2 | 20 | 20.9 |  |  |  | - |  |  |  |  | - | - | слипш.
| 428 | 205 | 40.9 | 45.4 | 4.5 | 64 | керн | 2.3 | 3.7 | 18.9 | 19.6 |  |  |  | - |  |  |  |  | - | - | порошок
| 429 | 205 | 45.4 | 49.9 | 4.5 | 64 | керн | 2.15 | 3.6 | 20.6 | 21.4 |  |  |  | - |  |  |  |  | - | - | слипш.
| 430 | 205 | 49.9 | 54.4 | 4.5 | 64 | керн | 2.5 | 4.2 | 19.8 | 20.4 |  |  |  | - | 0.18 | 87.68 | 4.13 | 8.19 | - | - | порошок
| 431 | 205 | 54.4 | 58.9 | 4.5 | 58 | керн | 1.75 | 4 | 20.7 | 21.6 |  |  |  | - |  |  |  |  | - | - | слипш.
[7 empty] | Ср.ариф. | 2.13 | 3.92 |  | 20.84 |  |  |  | - |  |  |  |  | - | -
| 345 | 211 | 11 | 14 | 3 | 83 | керн | 2.7 | 2.1 | 20.4 | 20.7 |  |  | 8320 | - | 0.25 | 87.59 | 4.16 | 8.25 | - | - | слипш.
| 346 | 211 | 14 | 17 | 3 | 83 | керн | 3.15 | 3.3 | 20.8 | 21.5 |  |  |  | - |  |  |  |  | - | - | слипш.
| 347 | 211 | 17 | 20 | 3 | 73 | керн | 4.2 | 4.3 | 21.7 | 22.7 |  |  |  | - |  | 85.11 | 3.97 | 10.92 | - | - | порошок
| 348 | 211 | 20 | 23 | 3 | 73 | керн | 4.3 | 4 | 20.9 | 21.8 |  |  |  | - |  |  |  |  | - | - | порошок
| 349 | 211 | 23 | 26 | 3 | 73 | керн | 2.7 | 2.7 | 19.8 | 20.4 |  |  |  | - | 0.15 |  |  |  | - | - | слипш.
| 350 | 211 | 26 | 29 | 3 | 80 | керн | 2.95 | 3.2 | 22.5 | 23.3 |  |  |  | - |  |  |  |  | - | - | слипш.
| 351 | 211 | 29 | 31 | 2 | 100 | керн | 3.5 | 3.6 |  | 20.8 |  |  | 8120 | - |  |  |  |  | - | - | порошок
[7 empty] | Ср.вз. | 3.21 | 3.3 |  | 21.6 |  |  |  | - |  |  |  |  | - | -
[9 empty] | пл. Прокопьевский I | [5 empty] | - |  |  |  |  | - | -
| 406 | 152 | 52.5 | 60 | 7.5 | 80 | керн | 2.2 | 7.9 | 24.9 | 27 | 35 | 9 |  | - |  | 87.23 | 4.75 | 8.02 | - | - | спекш.сплавл.
| 157 | 155 | 40.8 | 50.8 | 10 | 90 | керн | 1.55 | 3.2 |  | 21.6 |  |  |  | - | 0.27 | 87.56 | 4.5 | 7.94 | - | - | спек."б"
| 151 | 156 | 27 | 31 | 4 | 50 | керн | 1.5 | 33.1 |  |  |  |  | 8030 | - |  |  |  |  | - | -
| 417 | 156 | 31 | 34.5 | 3.5 | 100 | керн | 2.05 | 3.9 | 21.3 | 22.2 |  |  |  | - |  | 87.83 | 4.21 | 7.96 | - | - | спекш.слипш.
| 418 | 156 | 34.5 | 38 | 3.5 | 100 | керн | 2.05 | 10.3 | 23.2 | 25.9 |  |  |  | - |  |  |  |  | - | - | сл.спекш.
[7 empty] | Ср.ариф. | 2.05 | 7.1 | 22.25 | 24.05 |  |  |  | - |  |  |  |  | - | -
| 138 | 158 | 76.1 | 81.7 | 5.6 | 91 | керн | 1.85 | 7.4 |  | 22.6 |  |  |  | - |  | 87.07 | 4.4 | 8.53 | - | - | спек."в"
| 160 | 159 | 16.4 | 20 | 3.6 | 72 | керн | 9.25 | 31.2 | 24.4 | 35.4 |  |  |  | - |  |  |  |  | - | - | спек."а"
| 420 | 159 | 23 | 27.5 | 4.5 | 42 | керн | 1.65 | 22.8 | 19.8 | 25.6 |  |  | 8280 | - | 0.26 |  |  |  | - | -
| 419 | 159 | 20 | 23 | 3 | 97 | керн | 1.9 | 3.3 | 21.2 | 21.9 |  |  |  | - | 0.31 | 87.67 | 4.39 | 7.94 | - | - | слипш.
[7 empty] | Ср.вз. | 4.8 | 20.9 |  | 28.57 |  |  |  | - |  |  |  |  | - | -
| 136 | 163 | 162.8 | 168 | 5.2 | 96 | керн | 1.8 | 10.3 |  | 23.7 |  |  |  | - | 0.22 |  |  |  | - | - | спек."б"
| 167 | 167 | 82.1 | 89.6 | 7.5 | 83 | керн | 1.5 | 8.1 | 20.4 | 22.2 |  |  |  | - |  | 86.78 | 4.56 | 8.66 | - | - | спек."в"
Пласт Прокопьевский I
| 186 | 175 | 174.7 | 177.9 | 3.2 | 100 | керн | 1.6 | 5.6 | - | 21.8 | 27 | нам. | 8370 | - | 0.22 | - | - | - | - | - | спекш.
[7 empty] | Ср.вз. | 1.61 | 5.8 | - | 21.64 | - | - | - | - | - | - | - | - | - | - | -
| 187 | 175 | 177.9 | 181.2 | 3.3 | 100 | керн | 1.63 | 6 | - | 21.5 | - | - | 8380 | - | 0.2 | - | - | - | - | - | слип.
| 191 | 175 | 177.9 | 181.2 | 3.3 | 100 | керн | 1.55 | 4.9 | - | 22.5 | 33 | нам. | 8380 | 0.026 | 0.3 | - | - | - | - | - | спекш. | контрольная
| 228 | 181 | 31.8 | 37.8 | 6 | 83 | керн | 2.8 | 9.9 |  | 25.7 |  |  |  | 0.009 | 0.28 | - | - | - |  |  | сл.спекш.
| 242 | 184 | 133.3 | 136.9 | 3.6 | 100 | керн | 1.2 | 3.8 | 20.5 | 21.3 | [5 empty] | - | - | - |  |  | слипш.
| 280 | 188 | 57.6 | 60.4 | 2.8 | 78 | керн | 1.18 | 11.2 |  | 26.6 | 24 | 0 | 8120 |  | 0.4 | - | - | -
| 281 | 188 | 60.4 | 62 | 1.6 | 75 | керн | 1.19 | 12.7 |  | 27.5 | 21 | 0 | 8050 |  | 0.4 | - | - | -
| 282 | 188 | 62 | 64 | 2 | 75 | керн | 1.26 | 15.9 | 21.96 | 26.1 |  |  | 7950 | 0.02 | 0.3 | - | - | -
| 283 | 188 | 64 | 66 | 2 | 75 | керн | 1.26 | 11.8 |  | 26.4 | 20 | 0 | 8030 |  | 0.4 | - | - | - | 1.47
[7 empty] | Ср.вз. | 1.22 | 12.74 |  | 26.74 | [5 empty] | - | - | -
| 423 | 189 | 275 | 280 | 5 | 72 | керн | 1.8 | 6.1 | - | 27.6 | 34 | 10 |  | 0.005 |  | - | - | - | 1.37 | 1.31 | слаб.спекш.
| 390 | 198 | 22.2 | 23.6 | 1.4 | 71 | керн | 1.75 | 3.7 | 21.5 | 22.4 | - | - | 8310 |  | 0.17 | 87.25 | 4.34 | 8.41 | 1.39 | 1.35 | - | . . .
| 391 | 198 | 29.8 | 32 | 2.2 | 91 | керн | 2 | 3.1 | 21 | 21.7 | - | - | - | - | - | - | - | - | - | - | слипш.
[7 empty] | Ср.вз. | - | 3.3 | - | 21.9 | - | - | - | - | - | - | - | - | - | - | -
| 392 | 198 | 32 | 34 | 2 | 100* | керн | 0.35 | 63.7* | - | - | - | - | - | - | - | - | - | - | 2.4* | 2.25* | порода
Пласт Прокопьевский II
| 392 | 198 | 32 | 34 | 2 | 100 | керн | 0.35 | 63.7 | - | - | - | - | - | - | - | - | - | - | 2.4 | 2.25 | порода
| 378 | 203 | 49 | 53 | 4 | 62 | керн | 1.65 | 25 | 20.4 | 27.2 | [5 empty] | - | - | - | 1.57 |  | сл.спекш.
[7 empty] | Ср.вз. | 1.62 | 18.1 |  | 27.1 | [5 empty] | - | - | -
| 379 | 203 | 53 | 57 | 4 | 66 | керн | 1.55 | 20 | 22.5 | 28.2 |  |  |  | 0.013 | 0.24 | - | - | - | 1.52
| 380 | 203 | 57 | 61 | 4 | 75 | керн | 1.65 | 9.3 | 23.4 | 25.8 | 37 | нам. |  |  |  | - | - | - |  |  | спекш.
| 355 | 208 | 30.25 | 31 | 0.75 | 60 | керн | 1.65 | 5.6 | 22 | 23.3 | [5 empty] | - | - | - |  |  | сл.спекш.
| 356 | 208 | 31 | 34 | 3 | 73 | керн | 1.95 | 8.8 | 21.2 | 23.3 |  |  |  |  | 0.32 | - | - | - |  |  | сл.спекш.
| 357 | 208 | 34 | 37 | 3 | 73 | керн | 1.6 | 8.4 | 20.7 | 22.6 |  |  |  | 0.016 |  | - | - | - | 1.44 |  | слипш.
| 358 | 208 | 37 | 40 | 3 | 77 | керн | 1.9 | 9.6 | 21.7 | 24 |  |  | 8330 |  | 0.38 | - | - | - | 1.42 | 1.34
[7 empty] | Ср.вз. | 1.8 | 8.7 | 23.3 | [6 empty] | - | - | -
| 335 | 210 | 10 | 14 | 4 | 75 | керн | 2.3 | 2.7 | 20 | 20.5 |  |  | 8410 |  |  | - | - | -
| 336 | 210 | 14 | 18 | 4 | 75 | керн | 2.15 | 2.6 | 20.3 | 20.8 | [5 empty] | - | - | - |  |  | слипш.
[7 empty] | Ср.вз. | 2.22 | 2.65 |  | 20.7 | [5 empty] | - | - | -
[9 empty] | пл. Прокопьевский II | [7 empty] | - | - | -
| 159 | 152 | 40 | 50 | 10 | 80 | керн | 1.45 | 20.3 | 21.7 | 24.2 |  |  |  |  | 0.28 | - | - | - |  |  | слип."в"
| 130 | 155 | 18 | 33.8 | 15.8 | 76 | керн | 1.8 1.5 | 13.7 7.0 | 21.3 | 22.9 | [5 empty] | - | - | - | 1.38 | 1.34 | спек."в"
| 409 | 156 | 18 | 22 | 4 | 50 | керн | 2 | 17.4 | 24.1 | 27.9 |  |  | 8180 |  | 0.25 | - | - | - | 1.5
| 155 | 156 | 23.2 | 27 | 3.8 | 95 | керн | 1.6 | 3.7 | 21 | 21.8 | [5 empty] | - | - | - |  |  | спекш."б"
[7 empty] | Ср.вз. |  | 10.7 | [7 empty] | - | - | -
| 140 | 158 | 64.8 | 73 | 8.2 | 74 | керн | 2.1 | 7.4 |  | 20.6 |  |  |  | 0.006 | 0.3 | - | - | - |  |  | спек."а"
| 139 | 158 | 73 | 74.1 | 1.1 | 46 | керн | 1.55 | 77.1 | [7 empty] | - | - | - |  |  | порода
| 149 | 163 | 148 | 154.5 | 6.5 | 77 | керн | 1.75 | 5.4 | 19.9 | 21 | [5 empty] | - | - | - |  |  | спек."б"
| 179 | 164 | 220.6 | 227.7 | 7.1 | 56 | керн | 1.8 | 9.5 | - | 25.4 | 37 | 8 | 8420 | - | 0.48 | - | - | - | - | - | спл.
| 165 | 167 | 68 | 74.5 | 6.5 | 95 | керн | 1.65 | 11.9 | 22.4 | 25.5 | [5 empty] | 86.51 | 4.75 | 8.74 |  |  | спек. в-г
| 166 | 167 | 74.5 | 79.8 | 4.8 | 100 | керн | 1.5 | 7.8 | 24.4 | 26.5 | 35 | 9 | [6 empty] | 1.53 | 1.37 | спек."д"
[7 empty] | Ср.вз. | 1.58 | 10.16 | 25.92
| 337 | 189 | 242 | 245 | 3 | 83 | керн | 1.45 | 9.6 | 25.5 | 28.2 | 33 | 10 |  | 0.003 |  | 86.4 | 4.78 | 8.82 | 1.38 | 1.3 | сл.всп.
| 338 | 189 | 245 | 248 | 3 | 83 | керн | 1.5 | 9.4 | 24.8 | 27.4 | 38 | 10 | 8450 | - | 0.26 | - | - | - | - | - | сл.всп. | Wmax.-2.8 . . .
| 339 | 189 | 248 | 249 | 1 | 50 | керн | 1.7 | 5.5 | 25.6 | 27.1 | 30 | 11 | 8480 | - | 0.26 | 86.62 | 4.7 | 8.68 | 1.37 | 1.24 | сл.всп. | Wmax.-3.6 . . .
[7 empty] | Ср.вз. | 1.52 | 8.9 | - | 27.7 | - | - | 8458 | - | - | - | 4.76 | - | - | - | - | Wmax.-3.0 .
| 407 | 189 | 260 | 264 | 4 | 90 | керн | 1.7 | 8.6 | 24.4 | 26.6 | - | - | - | - | 0.29 | - | - | - | 1.42 |  | спекш.
| 408 | 189 | 264 | 268 | 4 | 75 | керн | 1.75 | 11.9 | 24.5 | 27.8 | 32 | 8 | - | - | - | - | - | - | - | - | спекш.
[7 empty] | Ср.вз. | 1.73 | 10.3 | - | 27.2 | - | - | - | - | - | - | - | - | - | - | -
| 369 | 197 | 31 | 34 | 3 | 83 | керн | 1.75 | 4.3 | 22.8 | 23.8 | - | - | - | 0.013 | - | - | - | - | 1.37 | 1.26 | сл.всп. | Wmax.-4.8 .
| 397 | 197 | 34 | 37 | 3 | 83 | керн | 1.8 | 4.4 | 24.1 | 23 | - | - | - | - | - | 86.38 | 4.38 | 9.24 | - | - | -
| 398 | 197 | 37 | 40 | 3 | 67 | керн | 1.75 | 6.2 | 24.7 | 23.2 | 36 | 6 | - | - | - | - | - | - | 1.38 | 1.33 | спекш. | Wmax.-3.9 .
| 399 | 197 | 40 | 42 | 2 | 100 | керн | 1.65 | 7.1 | 23.5 | 25.3 | 37 | 8 | - | - | - | 86.53 | 4.43 | 9.04 | - | - | спекш.
[7 empty] | Ср.вз. | 1.72 | 5.35 |  | 23.7 | - | - | - | - | - | - | - | - | - | - | - | Wmax.-4.35
| 400 | 197 | 42 | 42.5 | 0.5 | 40 | керн | 1.9 | 73.4 |  |  | - | - | - | - | - | - | - | - | - | - | - | аргиллит
| 393 | 198 | 11 | 14 | 3 | 83 | керн | 2.25 | 3.7 | 23.2 | 24.1 | - | - | 8280 | 0.038 | - | 86.43 | 4.6 | 8.97 | 1.38 | 1.3 | - | Wmax.-6.9 . . .
Пласт Лутугинский
| 170 | 164 | 205.7 | 211.4 | 6.1 | 92 | керн | 1.7 | 14.3 | - | 24.9 | 30 | 8 | 8390 | 0.006 | 0.23 | 87.2 | 4.76 | 8.04 | - | - | спекш. | . . .
| 327 | 176 | 211.6 | 214.85 | 3.25 | 77 | керн | 1.75 | 5.1 | 28.7 | 30.3 | 37 | 10 | - | 0.056 | 0.35 | - | - | - | 1.35 | 1.23 | сл.всп. | Wmax.-5.4 .
| 328 | 176 | 214.85 | 218.1 | 3.25 | 77 | керн | 1.75 | 8.2 | 26.9 | 29.3 | 40 | 10 | 8450 | - | - | 86.18 | 4.88 | 8.94 | - | - | сл.всп. | Wmax.-5.9 .
| 272 | 188 | 24.2 | 26,8 | 2,6 | - | керн | 1.24 | 12.7 |  | 28.3 |  |  | 8280 | - | 0.3 | - | - | - | - | - | -
| 273 | 188 | 26.8 | 29.4 | 2.6 | - | керн | 2.17 | 10.7 |  | 26.8 | 34 | 7 | 7150 | - | 0.3 | - | - | - | - |  | -
| 274 | 188 | 29.4 | 31.2 | 1.8 | - | керн | 1.52 | 11.5 | 23.6 | 26.7 | 33 | 9 | 8380 | - | 0.4 | - | - | - | - |  | -
[7 empty] | Ср.вз. | 1.64 | 11.64 | - | 27.33 | - | - | - | - | - | - | - | - | - | - | -
| 382 | 189 | 218.4 | 222.4 | 4 | 88 | керн | 1.65 | 9.9 | 24.7 | 27.4 | 36 | 9 | 8390 | - | 0.25 | - | - | - | 1.43 |  | спекш.
| 383 | 189 | 222.4 | 226.4 | 4 | 88 | керн | 1.8 | 9.1 | 25.7 | 28.3 | 39 | 10 |  | 0.006 |  | 86.30 | 4.76 | 8.94 | 1.45 | 1.36 | сплавл. | Wmax.-3.7 .
| 334 | 189 | 226.4 | 230.6 | 4.2 | 95 | керн | 1.6 | 8 | 25.4 | 27.7 | 36 | 11 | 8490 |  | 0.25 | 86.85 | 4.87 | 8.28 |  |  | сплавл.
[7 empty] | Ср.вз. | 1.68 | 9 | - | 27.8
| 394 | 197 | 10 | 13.5 | 3.5 | 100 | керн | 3.05 | 4.2 | 25.7 | 26.8 | - | - | - | - | - | - | - | - | 1.39 | 1.3 | - | Wmax.-5.8 .
| 395 | 197 | 13.5 | 17.5 | 4 | 87 | керн | 2.2 | 4.3 | 25.6 | 26.8 | - | - | - | - | - | - | - | - | 1.39 | 1.26 | сл.спекш. | Wmax.-5.9 .
Пласт Горелый нижний
| 171 | 164 | 171.9 | 179.1 | 7.2 | 69 | керн | 1.4 | 13.3 | 23.6 | 27.2 | 33 | 8 | - | - | - | - | - | - | 1.43 | 1.36 | спекш.
| 193 | 176 | 185.5 | 190.9 | 5.4 | 74 | керн | 1.45 | 6.5 | - | 25.7 | 39 | 9 | - | - | 0.27 | 87.52 | 4.8 | 7.68 |  |  | спекш.
| 268 | 189 | 159.3 | 162.3 | 3 | 67 | керн |  | 14.5 | - | 29.7 | - | - | - | - | - | - | - | - | - | - | -
| 268а | 189 | 159.3 | 162.3 | 3 | 67 | керн | 1.38 | 6.3 | - | 28.4 | 29 | 10 | 8420 | - | 0.4 | - | - | - | - | - | -
| 269 | 189 | 162.3 | 165.3 | 3 | 67 | керн | 1.14 | 11.6 | - | 28.7 | - | - | 8380 | - | 0.35 | - | - | - | - | - | -
| 270 | 189 | 165.3 | 168.3 | 3 | 67 | керн | 2.08 | 10.60 | 23.65 | 26.4 | - | - | 8120 | - | 0.3 | - | - | - | - | - | -
| 271 | 189 | 168.3 | 171.2 | 2.9 | 68 | керн | 1.27 | 20* |  | 29.8 | 32 | 8 | 8240 | - | 0.3 | - | - | - | - | - | -
[7 empty] | Ср.вз. | 1,46 | 12,08 |  | 28,32 |  |  | 8290
Пласт Горелый верхний
| 359 | 196 | 19 | 22.1 | 3.1 | 74 | керн | 2.4 | 3.3 | 19.4 | 20 | - | - | 8380 | - |  | 87.94 | 4.32 | 7.74 | - | - | слипш.
| 360 | 196 | 22.1 | 25.3 | 3.2 | 72 | керн | 2.35 | 4 | 20.3 | 20.9 | - | - | - | - | - | - | - | - | 1.41 | 1.34 | слипш. | Wmax.-7.0 .
| 361 | 196 | 25.3 | 28.5 | 3.2 | 75 | керн | 2.15 | 2.6 | 20.3 | 20.8 | - | - | 8380 | 0.001 | - | - | - | - | 1.39 |  | слипш.
| 362 | 196 | 28.5 | 31.6 | 3.1 | 71 | керн | 2.2 | 3.7 | 20 | 20.7 | - | - | - | - | - | - | - | - | 1.41 | 1.26 | слипш. | Wmax-5.9
| 363 | 196 | 31.6 | 34.6 | 3 | 73 | керн | 2.3 | 4.1 | 19.6 | 21.3 | - | - | - | - | 0.23 | 87.59 | 4.28 | 8.13 | - | - | слипш.
| 177 | 170 | 166.4 | 167.1 | 0.7 | 86 | керн | 1.8 | 53.4* | - | - | - | - | - | - | - | - | - | - | - | - | - | углист.аргиллит
Пласт Характерный II
| 178 | 170 | 167.1 | 170 | 2.9 | 79 | керн | 1.6 | 22.2 | - | 28.7 | 33 | 9 | 8360 | 0.115 | 0.36 | - | - | - | - | -
| 311 | 178 | 143.9 | 146.6 | 2.7 | 74 | керн | 8.55* | 11.7 | 26.8 | 30.3* | - | - | - | - | - | - | - | - | - | - | порошок
| 200 | 178 | 151.2 | 153.9 | 2.7 | 74 | керн | 1.2 | 7.1 |  | 28.2 | 45 | 11 | 8470 | - | - | - | - | - | - | - | сплав.
| 317 | 191 | 76.8 | 80.3 | 3.5 | 57 | керн | 1.85 | 10.4 | 30.3 | 33.8 | 28 | 14 |  | - | - | - | - | - | - | - | вспуч.
| 410 | 192 | 150.6 | 154.3 | 3.7 | 90 | керн | 3.4 | 8.4 | 24.1 | 26.3 | - | - | - | - | - | - | - | - | 1.52 | 1.34 | сл.спекш. | Wmax.-9.30 .
| 411 | 192 | 154.3 | 157.9 | 3.6 | 91 | керн | 3.55 | 7.1 | - | 26.6 | - | - | - | - | 0.33 | - | - | - | - | - | сл.спекш.
[7 empty] | Ср.вз. | 3,47 | 7,7 |  | 26,5
Пласты I,II,III Внутренние
| 185 | 174а | 25 | 27 | 2 | 50* | керн | 1.62 | 38* | - | 33.8 | 42 | 11 | 8265 | 0.257 | 0.66 | - | - | - | - | - | спекш.сплав. | IV Внутренний
| 199 | 174а | 27 | 28 | 1 | 50* | керн | 0.3 | 65.1 | - | - | - | - | - | - | - | - | - | - | - | - | грязн. | ожелезн.уг. в виде шариков
| 198 | 174а | 28 | 29.5 | 1.5 | 67 | керн | 1.3 | 55.1* | - | - | - | - | - | - | - | - | - | - | - | - | - | арг.углистый
[6 empty] | Ср.вз. | 1,22 | 49,65*
| 305 | 174а | 57.8 | 59 | 1.2 | 58 | керн | 1.82 | 15 | - | 27.7 | 35 | 10 | - | - | - | - | - | - | - | - | - | б/н
| 194 | 174а | 122.3 | 125.3 | 3 | 83 | керн | 1.4 | 15 | - | 33.7 | 31 | 13 | 8300 | - | 0.22 | - | - | - | 1.43 | - | вспуч. | III Внутренний
| 174 | 174а | 163.6 | 164.7 | 1.1 | 50* | керн | 1.05 | 15.6 | - | 32 | - | - | 8560 | - | 0.43 | - | - | - | - | - | сл.всп. | II Внутренний
| 195 | 174б | 32 | 39 | 7 | 72 | керн | 1.4 | 13.6 | - | 20.7 | - | - | 8500 | - | 0.38 | 88.62 | 4.4 | 6.98 | - | - | сл.спекш. | IV Внутренний
| 260 | 179 | 84.1 | 88.1 | 4 | 75 | керн | 1.49 | 18.1 | - | 30.8 | - | - | 8080 | - | 0.4 | - | - | - | - | - | - | III Внутренний
| 218 | 182 | 14 | 19.6 | 5.6 | 46 | керн | 1.15 | 62.2* | - | - | - | - | - | - | - | - | - | - | - | - | - | уголь саж.загр.породой б.н.
| 220 | 182 | 19.6 | 20.1 | 0.5 | 100 | керн | 1.1 | 66.9* | - | - | - | - | - | - | - | - | - | - | - | - |  | алевр.угл.б.н.
| 219 | 182 | 20.1 | 23.5 | 3.4 | 59 | керн | 1.4 | 69.3 | - | - | - | - | - | - | - | - | - | - | - | - |  | загр.пор.б.н.
| 412 | 192 | 68.7 | 69.4 | 0.7 | 50 | керн | 1.7 | 49.1 | - | - | - | - | - | - | - | - | - | - | - | - |  | I Внутренний
| 369 | 194 | 104.3 | 107.8 | 3.5 | 74 | керн | 1.65 | 6 | 29.7 | 31.7 | 38 | 13 | - | - | 0.32 | - | - | - | 1.36 | 1.25 | вспуч.
| 370 | 194 | 107.8 | 111.3 | 3.5 | 74 | керн | 1.55 | 9.1 | 29.8 | 32.8 | 30 | 14 | 8460 | 0.019 | 0.31 | 84.94 | 5.4 | 9.66 | - | - | вспуч. | Wmax.-4.9 . . .
Верно:
𝑄_𝑝^в=7430
𝑄_𝑝^𝐻−7230
𝑄_𝑝^в=7690
𝑄_𝑝^𝐻−7440
𝑄_𝑖^𝑟−7282
А_^𝑟−2.9
А_^𝑟−4.4
𝑄_𝑝^в= 7390
𝑄_𝑝^𝐻−7120
𝑄_𝑝^в=7300
𝑄_𝑝^𝐻−7050
А_^𝑟−3.5
А_^𝑟−7.7
𝑄_𝑝^в=7280
𝑄_𝑝^𝐻−7000
𝑊^𝑎
𝐴^𝑑
𝑉^𝑑
𝑉^𝑑𝑎𝑓
𝑄_б^𝑑𝑎𝑓
𝑃^𝑑
𝑆_𝑟^𝑑
𝐶^𝑑
𝐻^𝑑
𝑁^𝑑+𝑂^𝑑
𝑑_𝑟^𝑑
𝑑_𝑎^𝑑
𝐴^𝑟−2.7
𝐴^𝑟−4.9
А_^𝑟−3.4
А_^𝑟−8.9
А_^𝑟−5.3
А_^𝑟−9.1
А_^𝑟−14.3
А_^𝑟−2.9
А_^𝑟−3.0
А_^𝑟−3.80
А_^𝑟−12.70
А_^𝑟−4.7
А_^𝑟−8.7
Wmax−4.9𝐴^𝑟−35
𝐻_^𝑝−3,98
𝑄_𝑝^в−7600
𝑄_𝑝^𝐻−7360
Wmax−1.7∗𝐴^𝑟−63∗