## К1
Швы стыковых соединений С1, С2, С3, С4, С5, С6, С7, С8, С9, С10, С11, С12, С13, С14, С15, С16, С17, С18, С19, С20, С21, С23, С24, С25, С26, С27 и С28 |  |  |  | Полуавтоматическая дуговая сварка в среде двуокиси углерода углеродистых и низколегированных сталей
Карта 1
Основной шов
Номер позиции | Тип шва | Толщина металла, мм | Площадь сечения, мм2 | Количество проходов | Диаметр проволоки, мм
[5 empty] | 0.8 | 1 | 1.2 | 1.4 | 1.6 | 2 | 3 | 4 | 5 | 6
Неполное штучное время на 1 м шва, мин
[5 empty] | а | б | в | г | д | е
1 | С1 | 0.5 | 5.4 | 1 | 2.8 | 2.7 | 2.4 |  |  |  | Основной шов
2 | С1 | 0.8 | 5.5 | 1 | 2.9 | 2.8 | 2.5 |  |  |  | Основной шов
3 | С1 | 1 | 5.5 | 1 | 3 | 2.9 | 2.6 |  |  |  | Основной шов
4 | С1 | 1.5 | 7.3 | 1 | 3.2 | 3 | 2.7 | 2.3 |  |  | Основной шов
5 | С1 | 2 | 9.4 | 1 | 3.9 | 3.5 | 3.1 | 2.7 |  |  | Основной шов
6 | С1 | 2.5 | 11.4 | 1 | 4.5 | 4.1 | 3.5 | 3.1 |  |  | Основной шов
7 | С1 | 3 | 13.3 | 1 | 5.1 | 4.6 | 4 | 3.5 |  |  | Основной шов
8 | С1 | 4 | 17.1 | 1 | 6.3 | 5.7 | 4.8 | 4.2 |  |  | Основной шов
9 | С2 | 0.8 | 5.6 | 1 | 3 | 2.8 | 2.6 |  |  |  | Основной шов
10 | С2 | 1 | 5.8 | 1 | 3.4 | 2.9 | 2.7 |  |  |  | Основной шов
11 | С2 | 1.5 | 6.1 | 1 | 3.6 | 3.2 | 2.8 | 2 |  |  | Основной шов
12 | С2 | 2 | 6.3 | 1 | 3.9 | 3.7 | 2.9 | 2.1 |  |  | Основной шов
13 | С2 | 2.5 | 11 | 1 | 4.4 | 4 | 3.4 | 3 |  |  | Основной шов
14 | С2 | 3 | 11.4 | 1 | 4.5 | 4.1 | 3.5 | 3.1 |  |  | Основной шов
15 | С2 | 4 | 12.1 | 1 | 4.7 | 4.3 | 3.7 | 3.2 |  |  | Основной шов |  |  | проверка данных
16 | С2 | 5 | 18.7 | 1 |  | 4.9 | 4.5 | 3.9 | 3.5 | 3.2 | Основной шов |  |  | 0.5
17 | С2 | 6 | 19.7 | 1 |  | 5.1 | 4.7 | 4.1 | 3.6 | 3.3 | Основной шов |  |  | 0.8
1
1.5
2
2.5
проверка данных | шов | Тип шва | Толщина металла | Проходы | Диаметр прово | [8 empty] | 3
С1 | Шов с противоположной стороны | с1 | 1 | 1 | 1 | 2.1 | [7 empty] | 4 | проверка данных
С2 | [13 empty] | 5 | 1
У1 | [13 empty] | 6 | 2
У2 | [13 empty] | 7 | 3
8
Основной шов | [13 empty] | 9
Шов с противоположной стороны | [13 empty] | 10
12

## К2
Швы стыковых соединений С12, С13, С14, С21, С23, С24 |  |  |  | Полуавтоматическая дуговая сварка в среде двуокиси углерода углеродистых и низколегированных сталей
Карта 2
Шов с противоположной стороны
Номер позиции | Тип шва | Толщина металла, мм | Площадь сечения, мм2 | Количество проходов | Диаметр проволоки, мм
[5 empty] | 0.8 | 1 | 1.2 | 1.4 | 1.6 | 2
Неполное штучное время на 1 м шва, мин
[5 empty] | а | б | в | г | д | е
1 | С12 | 13 - 18 | 12.1 | 1 | 4.8 | 4 | 3.5 | 3.2 | 2.7 | 2.5
2 |  | 20 - 60 | 15.1 | 1 |  |  | 3.6 | 3.3 | 3 | 2.8
3 | С13 | 18 - 28 | 15.1 | 1 |  |  | 3.6 | 3.3 | 3 | 2.8
4 |  | 30 - 60 | 22.8 | 1 |  |  | 4.7 | 4.1 | 3.7 | 3.4
5 |  | 64 - 100 | 27.3 | 1 |  |  |  | 4.2 | 3.8 | 3.5
6 | С14 | 18 - 54 | 15.1 | 1 |  |  | 3.6 | 3.3 | 3 | 2.8
7 |  | 56 - 100 | 18.2 | 1 |  |  | 4 | 3.6 | 3.1 | 2.9
8 | С21 | 3 - 10. | 9 | 1 | 3.9 | 3.2 | 3 | 2.6 | 2.3 | 2.1
9 |  | 12 - 18. | 12.1 | 1 |  |  | 3.2 | 2.9 | 2.6 | 2.5
10 |  | 20 - 60 | 15.1 | 1 |  |  | 3.6 | 3.3 | 3 | 2.8

## К3
Швы угловых соединений У1, У2, У4, У5, У6, У7, У8, У9, У10 |  |  |  | Полуавтоматическая дуговая сварка в среде двуокиси углерода углеродистых и низколегированных сталей
Карта 3
Шов с противоположной стороны
Номер позиции | Тип шва | Толщина металла, мм | Площадь сечения, мм2 | Количество проходов | Диаметр проволоки, мм
[5 empty] | 0.8 | 1 | 1.2 | 1.4 | 1.6 | 2
Неполное штучное время на 1 м шва, мин
[5 empty] | а | б | в | г | д | е
1 | с1 | 1 | 3.1 | 1 | 2.3 | 2.1 | 2 |  |  |  | Шов с противоположной стороны
2 | У1 | 0.8 | 4 | 1 | 2.5 | 2.3 | 2.2 |  |  |  | Шов с противоположной стороны
3 | У1 | 1 | 4.3 | 1 | 2.6 | 2.4 | 2.3 |  |  |  | Шов с противоположной стороны
4 | У1 | 1.5 | 5 | 1 | 2.7 | 2.6 | 2.4 | 2.1 |  |  | Шов с противоположной стороны
5 | У1 | 2 | 6.3 | 1 | 3.1 | 2.9 | 2.5 | 2.3 |  |  | Шов с противоположной стороны
6 | У1 | 2.5 | 7.3 | 1 | 3.4 | 3.1 | 2.8 | 2.5 |  |  | Шов с противоположной стороны
7 | У1 | 3 | 8.3 | 1 | 3.7 | 3.4 | 3 | 2.7 |  |  | Шов с противоположной стороны
8 | У1 | 4 | 10.3 | 1 | 4.3 | 3.9 | 3.4 | 3 |  |  | Шов с противоположной стороны
9 | У2 | 1 | 3.6 | 1 | 2.5 | 2.3 | 2.2 |  |  |  | Шов с противоположной стороны
10 | У2 | 1.5 | 4.7 | 1 | 2.6 | 2.4 | 2.2 | 2 |  |  | Шов с противоположной стороны
11 | У2 | 2 | 10.6 | 1 | 4.4 | 4 | 3.4 | 3.1 |  |  | Шов с противоположной стороны
12 | У2 | 2.5 | 12.4 | 1 | 5 | 4.5 | 3.9 | 3.4 |  |  | Шов с противоположной стороны
13 | У2 | 3 | 14 | 1 | 5.5 | 5 | 4.2 | 3.7 |  |  | Шов с противоположной стороны
14 | У2 | 4 | 17.1 | 1 | 6.4 | 5.8 | 4.9 | 4.3 |  |  | Шов с противоположной стороны
15 | У2 | 5 | 36.8 | 2 |  | 9.4 | 8.7 | 7.5 | 6.7 | 6.1 | Шов с противоположной стороны
16 | У2 | 6 | 42.9 | 2 |  | 10.7 | 9.8 | 8.4 | 7.5 | 6.8 | Шов с противоположной стороны
17 | У2 | 7 | 48.7 | 2 |  | 11.9 | 10.9 | 9.4 | 8.3 | 7.5 | Шов с противоположной стороны
18 | У2 | 8 | 54.4 | 2 |  | 13.1 | 12 | 10.3 | 9 | 8.1 | Шов с противоположной стороны
19 | У2 | 9 | 60 | 2 |  | 14.3 | 13 | 11.1 | 9.8 | 8.8 | Шов с противоположной стороны
20 | У2 | 10 | 89.3 | 3 |  | 21 | 19.1 | 16.3 | 14.3 | 12.8 | Шов с противоположной стороны
21 | У2 | 12 | 104.9 | 3 |  |  | 20.3 | 17.3 | 15.2 | 13.6 | Шов с противоположной стороны