## Лист1
Приложение №2 к приказу об утверждении сложности профиля
Формула расчета производительности прессов
Атрибуты заказа |  |  | Данные из техкарты для профиля |  |  | Данные в зеленых ячейках доступны для редактирования Данные в розовых ячейках вычисляются функцией Данные -> Анализ-> Поиск решения Если нет такого пункта меню, прочитайте статью по ссылке ниже |  |  |  |  | Диаметр слитка
A | Длина профиля м. | 6 | G | Теор. Вес. Кг/м. | 0.4 | [5 empty] | 127 | 152 | 228
B | Количество выходов матрицы | 2 | H | Площадь сечения профиля мм.кв. =G/2.71*1000 | 147.6015 |  |  |  | Пресс остаток, см | Полый или под анод | 2 | 2.5 | 5
AN | Под анод | 0 | O | Сплошная или полая Сплошная = 1, полая= 0 | 1 |  |  |  |  | сплошной без анода | 1 | 1.5 | 3
[9 empty] | Обрезь, м |  | 1.7 | 1.8 | 2.5
[6 empty] | https://changellenge.com/article/ishchem-optimalnoe-reshenie-zadachi-s-neizvestnymi-parametrami-v-excel-/ |  |  | Брак пресса |  | 3% | 3% | 3%
[9 empty] | Брак после пресса |  | 2% | 2% | 2%
Константы для пресса |  |  | Расчетные показатели для заготовки |  |  | Показатели работы пресса
| Номер пресса | 1 | K | Количество целых профилей из одного выхода K=ОКР((С-J)/A) | 5 | КП | % прессостатка =(MI-(L*B*G))/MI | 2.808%
D | Диаметр заготовки | 152 | L | Длина хлыста м. L=K*A+J | 31.8 | КО | % обрези =B*G*J/MI | 5.501%
DV | Диаметр втулки мм. | 160 | Σ | Коэф. Вытяжки M=P/H/B | 68.10973 | КВГo | КВГ до отбраковки =100%-КП-КО | 91.69%
DW | Отношение диаметр втулки к диаметру заготовки | 1.052632 | S | Длина заготовки без пресс-остатка см. S=L*B*G/E | 51.91837 | КВГ | КВГo - КБ | 88.69%
C | Длина конвейера м. | 46 | I | Длина пресс-ост. См Значения из таблицы | 1.5 | T | Время прессования одного цилиндра,сек | 120
SM | макс. длина заготовки | 56 | SI | Длина заготовки с пресс-остатком см. SI=S+I см. | 53.41837 | V | скорость плунжера мм/сек V=S*10/T/(DV/D) | 4.110204
E | Вес п/см слитка кг. | 0.49 | M | Вес заготовки без пресс-остатка кг. M=SI*E | 25.44 | W | скорость выхода профиля (пуллера) м/мин W=V*Σ/DW*60/1000 | 15.95686
F | Мертвое время с. | 40 | MI | Вес заготовки с пресс-остатком кг. M=SI*E | 26.175 | Xo | производительность кг/ч без отбраковки =3600/(T+F)*A*B*G*K | 540
P | Площадь втулки мм.кв. =СТЕПЕНЬ(DV/2;2)*ПИ() | 20106.19 |  |  |  | X | производительность кг/ч =Xo*(100%-КБ) | 523.8
J | Обрезь с хлыста, м. | 1.8
КБ | % брака | 3%