## Лист1
|  | время вкл. Нагрева | 01:30
|  | время вкл. Эл-ра | 03:00 |  | 42385.8
время остановки
|  | Дата | 2024-06-01 | Цикл № | 1 |  |  | NaOH, г/л |  | 22
|  | Показания сумматора | проток |  | Au, мг/л |  | Ag, мг/л |  |  | Извлечение, %
|  |  |  | вход | выход | Осаждено, Гр | вход | выход | Осаждено, Гр | Au | Ag
03:00 | 0 | 42385.8 |  |  |  | 0 |  |  | 0
4:00 | 1 | 42389.6 | 3.8 | 47.8764 | 31.212 | 63.3246 | 13.3205 | 9.952 | 12.8003 | 34.8071 | 25.2881
5:00 | 2 | 42392.95 | 3.35 | 82.7353 | 41.7785 | 137.2054 | 18.7691 | 8.8246 | 33.3141 | 49.5035 | 52.9835
6:00 | 3 | 42396.23 | 3.28 | 89.1755 | 45.4338 | 143.4727 | 17.0396 | 8.1149 | 29.2729 | 49.0512 | 52.3761
7:00 | 4 | 42399.68 | 3.45 | 103.368 | 47.1057 | 194.105 | 14.5698 | 7.0095 | 26.0831 | 54.4292 | 51.8903
8:00 | 5 | 42403.26 | 3.58 | 104.497 | 36.119 | 244.7931 | 10.9012 | 3.9324 | 24.9486 | 65.4353 | 63.9274
9:00 | 6 | 42406.61 | 3.35 | 88.9221 | 33.2292 | 186.5711 | 6.7658 | 2.9939 | 12.6358 | 62.6311 | 55.7494
10:00 | 7 | 42409.93 | 3.32 | 78.2696 | 29.1685 | 163.0155 | 3.5871 | 1.2816 | 7.6543 | 62.7332 | 64.2723
11:00 | 8 | 42413.39 | 3.46 | 59.0993 | 24.654 | 119.1806 | 0.96192 | 0.4812 | 1.6633 | 58.2837 | 49.975
12:00 | 9 | 42416.91 | 3.52 | 47.0384 | 17.1146 | 105.3317 | 0.83494 | 0.37108 | 1.6328 | 63.6157 | 55.5561
13:00 | 10 | 42420.35 | 3.44 | 39.4996 | 16.1366 | 80.3687 | 0.27165 | 0 | 0.93448 | 59.1474 | 100
14:00 | 11 | 42423.82 | 3.47 | 30.4629 | 15.1119 | 53.2679 | 0.41001 | 0 | 1.4227 | 50.3924 | 100
15:00 | 12 | 42427.53 | 3.71 | 30.5174 | 15.08 | 57.2727 | 0.14637 | 0 | 0.54303 | 50.5855 | 100
[6 empty] | 1547.9091 |  |  | 152.9054
|  | время вкл. Нагрева | 16:40
|  | время вкл. Эл-ра | 18:00 |  | 42435.49
время остановки
|  | Дата | 2024-06-01 | Цикл № | 2 |  |  | NaOH, г/л |  | 18
|  | Показания сумматора | проток |  | Au, мг/л |  | Ag, мг/л |  |  | Извлечение, %
|  |  |  | вход | выход | Осаждено, Гр | вход | выход | Осаждено, Гр | Au | Ag
18:00 | 0 | 42435.49 |  |  |  | 0 |  |  | 0
19:00 | 1 | 42439.17 | 3.68 | 67.4913 | 31.8689 | 131.0905 | 18.2777 | 8.4147 | 36.2958 | 52.7807 | 53.9618
20:00 | 2 | 42442.64 | 3.47 | 96.3518 | 37.0858 | 205.6531 | 21.3549 | 5.965 | 53.403 | 61.51 | 72.0673
21:00 | 3 | 42445.97 | 3.33 | 105.816 | 39.361 | 221.2951 | 18.3372 | 6.1432 | 40.6062 | 62.8024 | 66.499
22:00 | 4 | 42449.42 | 3.45 | 96.3407 | 36.6858 | 205.8094 | 15.5596 | 5.5556 | 34.5141 | 61.9208 | 64.2951
23:00 | 5 | 42452.87 | 3.45 | 80.0923 | 30.1656 | 172.2472 | 8.484 | 3.1446 | 18.4209 | 62.3365 | 62.935
24:00 | 6 | 42456.27 | 3.4 | 73.534 | 21.044 | 178.4658 | 6.2689 | 2.2528 | 13.6548 | 71.3819 | 64.0643
25:00 | 7 | 42460 | 3.73 | 61.2769 | 21.7663 | 147.3745 | 2.6746 | 1.7517 | 3.4424 | 64.4787 | 34.5056
26:00 | 8 | 42463.32 | 3.32 | 51.0472 | 17.2277 | 112.2806 | 2.0162 | 0.79484 | 4.055 | 66.2514 | 60.5781
27:00 | 9 | 42466.77 | 3.45 | 47.1974 | 14.1966 | 113.8526 | 1.1758 | 0 | 4.0563 | 69.9208 | 100
28:00 | 10 | 42470.01 | 3.24 | 36.3068 | 12.9819 | 75.5729 | 1.0783 | 0.76987 | 0.99928 | 64.244 | 28.6027
29:00 | 11 | 42473.59 | 3.58 | 27.5013 | 10.7536 | 59.9568 | 0.82404 | 0 | 2.9501 | 60.8978 | 100
30:00 | 12 | 42476.88 | 3.29 | 25.0113 | 8.4241 | 54.5721 | 0.27039 | 0.14668 | 0.40701 | 66.3189 | 45.7524
[6 empty] | 1678.1707 |  |  | 212.8048
|  | время вкл. Нагрева | 07:40
|  | время вкл. Эл-ра | 09:00 |  | 42484.9
время остановки
|  | Дата | 2024-06-02 | Цикл № | 3 |  |  | NaOH, г/л |  | 20
|  | Показания сумматора | проток |  | Au, мг/л |  | Ag, мг/л |  |  | Извлечение, %
|  |  |  | вход | выход | Осаждено, Гр | вход | выход | Осаждено, Гр | Au | Ag
09:00 | 0 | 42484.9 |  |  |  | 0 |  |  | 0
10:00 | 1 | 42488.38 | 3.48 | 36.9481 | 24.9273 | 41.8325 | 11.1785 | 4.642 | 22.7468 | 32.5343 | 58.4734
11:00 | 2 | 42491.94 | 3.56 | 68.1406 | 33.9479 | 121.7262 | 16.6156 | 6.1267 | 37.3405 | 50.1797 | 63.127
12:00 | 3 | 42495.54 | 3.6 | 86.251 | 42.944 | 155.9051 | 16.2599 | 7.8752 | 30.1848 | 50.2104 | 51.5667
13:00 | 4 | 42499.1 | 3.56 | 71.6393 | 45.503 | 93.045 | 10.791 | 6.397 | 15.6425 | 36.4831 | 40.7189
14:00 | 5 | 42502.65 | 3.55 | 69.2908 | 36.3314 | 117.0061 | 8.5196 | 4.4785 | 14.3457 | 47.5669 | 47.4324
15:00 | 6 | 42506.16 | 3.51 | 59.1633 | 30.2504 | 101.4844 | 4.7066 | 3.0813 | 5.7049 | 48.8697 | 34.5329
16:00 | 7 | 42509.76 | 3.6 | 63.9234 | 31.2649 | 117.5709 | 4.2725 | 2.4139 | 6.6909 | 51.0901 | 43.5012
17:00 | 8 | 42513.32 | 3.56 | 59.1532 | 26.0571 | 117.822 | 2.1937 | 1.8707 | 1.1498 | 55.9498 | 14.7229
18:00 | 9 | 42517.03 | 3.71 | 50.1308 | 21.2001 | 107.333 | 1.8238 | 1.397 | 1.5837 | 57.7105 | 23.4051
19:00 | 10 | 42520.51 | 3.48 | 44.3496 | 19.2717 | 87.2712 | 1.3869 | 0.43954 | 3.2967 | 56.546 | 68.3068
20:00 | 11 | 42523.89 | 3.38 | 41.8961 | 15.0405 | 90.7718 | 1.615 | 1.1855 | 1.4517 | 64.1005 | 26.5943
21:00 | 12 | 42527.26 | 3.37 | 35.9898 | 13.5115 | 75.7518 | 0.83719 | 0 | 2.8213 | 62.4574 | 100
[6 empty] | 1227.5201 |  |  | 142.9594
|  | время вкл. Нагрева | 22:30
|  | время вкл. Эл-ра | 00:00 |  | 42535.74
время остановки
|  | Дата | 2024-06-03 | Цикл № | 4 |  |  | NaOH, г/л
|  | Показания сумматора | проток |  | Au, мг/л |  | Ag, мг/л |  |  | Извлечение, %
|  |  |  | вход | выход | Осаждено, Гр | вход | выход | Осаждено, Гр | Au | Ag
00:00 | 0 | 42535.74 |  |  |  | 0 |  |  | 0
1:00 | 1 | 42539.04 | 3.3 | 59.9283 | 28.7052 | 103.0363 | 15.3415 | 7.92 | 24.491 | 52.1008 | 48.3755
2:00 | 2 | 42542.61 | 3.57 | 89.9267 | 45.6455 | 158.0838 | 20.068 | 9.2333 | 38.6798 | 49.2414 | 53.9899
3:00 | 3 | 42546.11 | 3.5 | 105.901 | 49.1299 | 198.6988 | 16.6857 | 7.9556 | 30.5552 | 53.6077 | 52.3206
4:00 | 4 | 42549.62 | 3.51 | 96.5197 | 34.9514 | 216.105 | 12.0054 | 6.195 | 20.3943 | 63.7884 | 48.3979
5:00 | 5 | 42553.21 | 3.59 | 76.8954 | 31.4989 | 162.9731 | 6.0781 | 5.2566 | 2.949 | 59.0366 | 13.5151
6:00 | 6 | 42556.54 | 3.33 | 58.4623 | 27.9167 | 101.7168 | 3.8469 | 1.5836 | 7.5367 | 52.2483 | 58.8335
7:00 | 7 | 42560.01 | 3.47 | 42.4475 | 22.8374 | 68.0468 | 1.1105 | 0.89988 | 0.73075 | 46.1984 | 18.964
8:00 | 8 | 42563.43 | 3.42 | 43.1247 | 18.7167 | 83.4754 | 1.2437 | 0.96067 | 0.96803 | 56.5987 | 22.7583
9:00 | 9 | 42566.92 | 3.49 | 43.6716 | 15.4859 | 98.3682 | 0.38737 | 0 | 1.3519 | 64.5402 | 100
10:00 | 10 | 42570.4 | 3.48 | 40.2696 | 12.124 | 97.9465 | 0.33904 | 0.31343 | 0.089123 | 69.8929 | 7.5537
11:00 | 11 | 42573.79 | 3.39 | 24.3254 | 11.33 | 44.0547 | 0.24464 | 0 | 0.82933 | 53.4234 | 100
12:00 | 12 | 42577.17 | 3.38 | 27.8021 | 9.3683 | 62.3065 | 0.29996 | 0.27935 | 0.069662 | 66.3038 | 6.8709
[6 empty] | 1394.812 |  |  | 128.6449
|  | время вкл. Нагрева | 13:40
|  | время вкл. Эл-ра | 15:00 |  | 42585.45
время остановки
|  | Дата | 2024-06-03 | Цикл № | 5 |  |  | NaOH, г/л
|  | Показания сумматора | проток |  | Au, мг/л |  | Ag, мг/л |  |  | Извлечение, %
|  |  |  | вход | выход | Осаждено, Гр | вход | выход | Осаждено, Гр | Au | Ag
15:00 | 0 | 42585.45 |  |  |  | 0 |  |  | 0
16:00 | 1 | 42588.82 | 3.37 | 54.2993 | 31.1785 | 77.917 | 12.6286 | 6.2255 | 21.5783 | 42.5803 | 50.703
17:00 | 2 | 42592.31 | 3.49 | 108.96 | 51.5904 | 200.2201 | 19.6462 | 9.8793 | 34.0864 | 52.652 | 49.7139
18:00 | 3 | 42595.67 | 3.36 | 109.988 | 44.2862 | 220.7579 | 17.4364 | 7.178 | 34.4682 | 59.7354 | 58.8331
19:00 | 4 | 42599.19 | 3.52 | 100.062 | 47.0982 | 186.4326 | 11.2799 | 6.4385 | 17.0416 | 52.931 | 42.9203
20:00 | 5 | 42602.59 | 3.4 | 83.8263 | 32.8485 | 173.3242 | 7.5913 | 5.1639 | 8.253 | 60.8135 | 31.9756
21:00 | 6 | 42606.05 | 3.46 | 72.7641 | 27.9323 | 155.118 | 3.9924 | 3.9744 | 0.062349 | 61.6125 | 0.45136
22:00 | 7 | 42609.5 | 3.45 | 54.392 | 23.327 | 107.1745 | 2.4806 | 1.907 | 1.9791 | 57.1133 | 23.1249
23:00 | 8 | 42612.8 | 3.3 | 50.8496 | 20.5717 | 99.917 | 1.584 | 0.50437 | 3.5627 | 59.544 | 68.1581
24:00 | 9 | 42616.34 | 3.54 | 39.8131 | 15.2704 | 86.8812 | 1.695 | 0.84443 | 3.0111 | 61.6448 | 50.182
25:00 | 10 | 42619.72 | 3.38 | 40.0868 | 12.3759 | 93.663 | 1.8879 | 0 | 6.381 | 69.1273 | 100
26:00 | 11 | 42623.05 | 3.33 | 36.1776 | 12.0817 | 80.2395 | 0.54932 | 0.20941 | 1.1319 | 66.6046 | 61.8783
27:00 | 12 | 42626.3 | 3.25 | 28.6501 | 6.927 | 70.6001 | 0.79512 | 0 | 2.5841 | 75.8221 | 100
[6 empty] | 1552.2452 |  |  | 134.1397
|  | время вкл. Нагрева | 04:00
|  | время вкл. Эл-ра | 06:00 |  | 42634.15
время остановки
|  | Дата | 2024-06-04 | Цикл № | 6 |  |  | NaOH, г/л
|  | Показания сумматора | проток |  | Au, мг/л |  | Ag, мг/л |  |  | Извлечение, %
|  |  |  | вход | выход | Осаждено, Гр | вход | выход | Осаждено, Гр | Au | Ag
06:00 | 0 | 42634.15 |  |  |  | 0 |  |  | 0
7:00 | 1 | 42637.39 | 3.24 | 50.7311 | 26.5642 | 78.3009 | 13.1675 | 5.0968 | 26.1489 | 47.6373 | 61.2924
8:00 | 2 | 42640.73 | 3.34 | 67.878 | 35.0725 | 109.5704 | 12.7891 | 6.5742 | 20.7577 | 48.3301 | 48.5952
9:00 | 3 | 42644.2 | 3.47 | 74.8709 | 45.6084 | 101.5412 | 9.599 | 6.114 | 12.0929 | 39.084 | 36.3059
10:00 | 4 | 42647.68 | 3.48 | 73.832 | 38.8147 | 121.8599 | 8.1612 | 4.0263 | 14.3893 | 47.4283 | 50.6648
11:00 | 5 | 42651.19 | 3.51 | 75.0913 | 29.5969 | 159.6851 | 4.6139 | 2.2029 | 8.4628 | 60.5854 | 52.2562
12:00 | 6 | 42654.6 | 3.41 | 59.3073 | 21.8318 | 127.7914 | 2.9637 | 1.4978 | 4.9989 | 63.1886 | 49.4627
13:00 | 7 | 42658.11 | 3.51 | 53.6599 | 9.6245 | 154.5643 | 0.74164 | 0.49925 | 0.85079 | 82.0638 | 32.683
14:00 | 8 | 42661.59 | 3.48 | 47.7144 | 13.3198 | 119.6934 | 0.82875 | 0.60646 | 0.77357 | 72.0844 | 26.8223
15:00 | 9 | 42665.12 | 3.53 | 32.5432 | 11.7357 | 73.4504 | 0.60848 | 0 | 2.1479 | 63.938 | 100
16:00 | 10 | 42668.67 | 3.55 | 28.7927 | 8.706 | 71.3078 | 0.3977 | 0.28662 | 0.39433 | 69.7632 | 27.9306
17:00 | 11 | 42672.18 | 3.51 | 23.9702 | 7.8729 | 56.5016 | 0.32531 | 0 | 1.1418 | 67.1555 | 100
18:00 | 12 | 42675.64 | 3.46 | 21.7486 | 5.8981 | 54.8427 | 0.54317 | 0.20456 | 1.1716 | 72.8805 | 62.3396
[6 empty] | 1229.109 |  |  | 93.3306
Formulas:
проток = IF(E23="","",IF(E23<=INDEX(E:E,MAX(IF(D1:D22="время вкл. Эл-ра",ROW(D1:D22)))),1,0)+INDEX(E:E,MAX(IF(D1:[Показания сумматора, row above]="Дата",ROW(D1:[Показания сумматора, row above])))))
Note on G2: Автор: Начальное показание расходомера (во время включения электролизера)
Note on G23: Автор: Начальное показание расходомера (во время включения электролизера)
Note on G44: Автор: Начальное показание расходомера (во время включения электролизера)
Note on G65: Автор: Начальное показание расходомера (во время включения электролизера)
Note on G86: Автор: Начальное показание расходомера (во время включения электролизера)
Note on G107: Автор: Начальное показание расходомера (во время включения электролизера)