## Лист2
|  |  | Обработка экспериментальных данвх из файла (Temper) | [8 empty] | Значения по кинетичному уравнению | [6 empty] | Константы в уравнениях для компонентов | [6 empty] | Разница концентраций экспериментальных и рассчитаных
Катализат. | T, K | C2H6 | O2 | CO2 | C2H4 | CO | CH2O | CH3CHO | HCOOH | CH3COO | CO2 | C2H4 | CO | CH2O | CH3CHO | HCOOH | CH3COO | CO2 | C2H4 | CO | CH2O | CH3CHO | HCOOH | CH3COO | SiO2 | CO2 | C2H4 | CO | CH2O | CH3CHO | HCOOH | CH3COO | Каталізат.
SiO2 | 648 | 23 | 18.9 | 0.01 | 1.12 | 0.1 | 0.01 |  | 0.01 |  | 0.1884005 | 1.23962 | 1.641252 | 0.04983291 | #VALUE! | 0.02916033 |  | 7236.413 | 13701.17 | 10820.59 | 1.38164 | -89.41463 | 99.99476 |  | k | 0.03182674 | 0.01430886 | 2.375457 | 0.001586661 | #VALUE! | 0.0003671184 |  | SiO2
SiO2 | 673 | 22.67 | 15.5 | 0.02 | 1.17 | 3.68 | 0.048 |  | 0.024 |  | 0.2860752 | 1.836911 | 2.291581 | 0.07315188 | #VALUE! | 0.03442836 |  | 0.6 | 0.36 | 0.399991 | 2.603166 | -52428.3 | -0.1515004 |  | n1 - C2H6 | 0.07079601 | 0.44477 | 1.927706 | 0.0006326169 | #VALUE! | 0.0001087506
SiO2 | 723 | 21.79 | 11.91 | 0.9 | 1.94 | 5.88 | 0.14 |  | 0.048 |  | 0.6223922 | 3.658604 | 4.381412 | 0.1412171 | #VALUE! | 0.05263704 |  | 0.4 | -0.12 | 0.4010144 | 0.05761472 | -35761.71 | 1.355748 |  | n2 - O2 | 0.07706607 | 2.953599 | 2.245765 | 1.48122e-06 | #VALUE! | 2.150214e-05
SiO2 | 773 | 19.7 | 7.19 | 0.96 | 6.17 | 8.75 | 0.22 |  | 0.072 |  | 1.054041 | 6.726746 | 6.927705 | 0.2073381 | #VALUE! | 0.05297624 |  | 0 | 0 | 0.04300239 | 0 | 0 | 0 |  | n3 - C2H4 | 0.00884374 | 0.3099666 | 3.320758 | 0.0001603235 | #VALUE! | 0.0003619034
SiO2 | 803 | 14.05 | 6.59 | 1.2 | 7.42 | 10.9 | 0.17 |  | 0.096 |  | 1.272926 | 8.254546 | 8.373523 | 0.1232794 | #VALUE! | 0.07136215 |  | 17527.81 | 12987.15 | 14461.33 | 15005.29 | 15012.1 | 15000 |  | E | 0.005318259 | 0.6964667 | 6.383087 | 0.002182819 | #VALUE! | 0.0006070238