## Фрагмент Базы экспорта
G17A (Код страны назначения) | G202 (Буквенный код условия поставки) | G31_1 (Описание и характеристика товара) | G33 (Код товара по ТН ВЭД России) | G38 (Вес нетто (кг)) | G46 (Статистическая стоимость товара) | G31_11 (Наименование фирмы изготовителя) | GD1 (Дата выпуска ГТД)
US | FCA | ТРУБЫ НАСОСНО-КОМПРЕССОРНЫЕ, БЕЗ РЕЗЬБЫ И МУФТ, ИЗ ЧЕРНЫХ МЕТАЛЛОВ, РАЗМЕРЫ:60,32*4,83 ММ, API 5CT, ЛЕГИРОВАННАЯ МАРКА СТАЛИ 30Г2, НЕ ЛЕГИРОВАНА ТИТАНОМ, НЕ МАРТЕНСИТНОСТАРЕЮЩАЯ ПРЕДЕЛ ПРОЧНОСТИ 626,5-866,5 (64-88 КГС.ММ.КВ). ТРУБЫ НЕ ДВОЙНЫЕ, НЕ МНОГОСТЕ | 7304291009 | 736860 | 751183.2 | ОАО "ПЕРВОУРАЛЬСКИЙ НОВОТРУБНЫЙ ЗАВОД" | 2012-01-13
UA | DAP | ТРУБЫ СТАЛЬНЫЕ БЕСШОВНЫЕ ОБСАДНЫЕ ПО ГОСТ 632-80, ИСП.А И МУФТЫ К НИМ ОТТГ, ГР.ПР."Л", ДИАМЕТРОМ: 178*11,5 ММ ПРЕДЕЛ ТЕКУЧЕСТИ - (725-754) МПА:/ | 7304293009 | 164994 | 220596.99 | ОАО "ТАГМЕТ" | 2012-01-09
US | FCA | ТРУБЫ БЕСШОВНЫЕ,НАСОСНО-КОМПРЕССОРНЫЕ,С ВЫСАЖЕННЫМИ НАРУЖУ КОНЦАМИ, С РЕЗЬБОЙ И МУФТАМИ,API 5СТ, РАЗМЕР:73,02*5,51ММ,ЛЕГИРОВАННАЯ МАРКА СТАЛИ: 30Г2,НЕ ЛЕГИРОВАНА ТИТАНОМ,НЕ МАРТЕНСИТНОСТАРЕЮЩАЯ, ПРЕДЕЛ ПРОЧНОСТИ 633-658МПА:(64-67КГС/ММ.КВ)ТРУБЫ НЕ ДВОЙНЫЕ | 7304291009 | 201770 | 271380.65 | ОАО "ПЕРВОУРАЛЬСКИЙ НОВОТРУБНЫЙ ЗАВОД" | 2012-01-11
US | FCA | ТРУБЫ БЕСШОВНЫЕ, ГОРЯЧЕДЕФОРМИРОВАННЫЕ (ПРОКАТ ДЛЯ ПРОИЗВОДСТВА МУФТ К ОБСАДНЫМ ТРУБАМ) ПО API 5CT, БЕЗ РЕЗЬБЫ, ИЗ НЕЛЕГИРОВАННОЙ СТАЛИ МАРКИ 35ГФ ГРУППЫ ПРОЧНОСТИ К55ПО СПЕЦ.11-0616 ДИАМЕТРОМ 244.48 Х 19.30 ММ - 11790.11 ФУТОВ; ПО СПЕЦ.11-0617, ДИАМЕТРОМ | 7304399300 | 940178 | 1164772.15 | ОАО "ВТЗ" | 2012-01-12
US | FCA | ТРУБЫ БЕСШОВНЫЕ,НАСОСНО-КОМПРЕССОРНЫЕ,С ВЫСАЖЕННЫМИ НАРУЖУ КОНЦАМИ, С РЕЗЬБОЙ И МУФТАМИ,API 5СТ, РАЗМЕР:60,32*4,83 ММ,ЛЕГИРОВАННАЯ МАРКА СТАЛИ: 30Г2,НЕ ЛЕГИРОВАНА ТИТАНОМ,НЕ МАРТЕНСИТНОСТАРЕЮЩАЯ, ПРЕДЕЛ ПРОЧНОСТИ 658-753МПА:(67-77КГС/ММ.КВ)ТРУБЫ НЕ ДВОЙНЫ | 7304291009 | 231660 | 317374.2 | ОАО "ПЕРВОУРАЛЬСКИЙ НОВОТРУБНЫЙ ЗАВОД" | 2012-01-13
UZ | DAP | ТРУБЫ СТАЛЬНЫЕ БЕСШОВНЫЕ ОБСАДНЫЕ (ПАТРУБОК-ПЕРЕВОДНИК ОБЩЕГО НАЗНАЧЕНИЯ) ПО API SPEC 5CT С РЕЗЬБОВЫМ СОЕДИНЕНИЕМ TMK-PF, PSL-2, R-3,И МУФТЫ К НИМ ГР.ПР.L-80 S, СТАЛЬ 25ХГМА-1, ДИАМЕТРОМ: 177,8*9,19ММ -2ШТ, ДЛ.0,7М ПРЕДЕЛ ТЕКУЧЕСТИ-(626-632)Н/ММ2:/ | 7304293009 | 87 | 6056 | ОАО "ОРСКИЙ МАШИНОСТРОИТЕЛЬНЫЙ ЗАВОД" | 2012-01-06
UZ | DAP | ТРУБЫ СТАЛЬНЫЕ БЕСШОВНЫЕ ОБСАДНЫЕ ПО API SPEC 5CT С РЕЗЬБОВЫМ СОЕДИНЕНИЕМ TMK-PF, PSL-2, R-3,И МУФТЫ К НИМ ГР.ПР.L-80 S, СТАЛЬ 25ХГМА-1, ДИАМЕТРОМ: 177,8*9,19ММ 15ШТ, ПРЕДЕЛ ТЕКУЧЕСТИ-(627-632)Н/ММ2:/ | 7304293009 | 4190 | 45420 | ОАО "ТАГМЕТ" | 2012-01-06
UZ | DAP | ТРУБЫ СТАЛЬНЫЕ БЕСШОВНЫЕ ОБСАДНЫЕ ПО API SPEC 5CT С РЕЗЬБОВЫМ СОЕДИНЕНИЕМ TMK-PF, И МУФТЫ К НИМ ГР.ПР.L-80 , СТАЛЬ 26Г1: ПОДГОНОЧНЫЙ ПАТРУБОК ОБЩЕГО НАЗНАЧЕНИЯ ДИАМЕТРОМ: 244,48*11,99ММ-7ШТ ДЛ.5М; СМ. ДОПОЛНЕНИЕ ПАТРУБОК ПЕРЕВОДНИК ОБЩЕГО НАЗНАЧЕНИЯ:/ДИАМ | 7304293009 | 3263 | 28483 | ОАО "ОРСКИЙ МАШИНОСТРОИТЕЛЬНЫЙ ЗАВОД" | 2012-01-06
UZ | DAP | ТРУБЫ СТАЛЬНЫЕ БЕСШОВНЫЕ ОБСАДНЫЕ (ПАТРУБОК-ПЕРЕВОДНИК ОБЩЕГО НАЗНАЧЕНИЯ) ПО API SPEC 5CT С РЕЗЬБОВЫМ СОЕДИНЕНИЕМ TMK-PF, И МУФТЫ К НИМ ГР.ПР.Р-110, СТАЛЬ 35ГФ, ДИАМЕТРОМ: 244,48*11,99ММ -14ШТ, ДЛ.0,7М ПРЕДЕЛ ТЕКУЧЕСТИ-(842-851)Н/ММ2:/ | 7304293001 | 1176 | 25536 | ОАО "ОРСКИЙ МАШИНОСТРОИТЕЛЬНЫЙ ЗАВОД" | 2012-01-06
US | FCA | ТРУБЫ БЕСШОВНЫЕ, ГОРЯЧЕДЕФОРМИРОВАННЫЕ (ПРОКАТ ДЛЯ ПРОИЗВОДСТВА МУФТ ДЛЯ ОБСАДНЫХ ТРУБ) ПО API 5CT, БЕЗ РЕЗЬБЫ, ИЗ ЛЕГИРОВАННОЙ СТАЛИ МАРКИ 25ХМФБ, ПО СПЕЦ.11-0827 ДИАМЕТРОМ 158.75 Х 25.4 ММ.-2017.33 ФУТОВ.:/ | 7304599200 | 51195 | 79438.57 | ОАО "ВТЗ" | 2012-01-16
VN | CFR | ТРУБЫ БЕСШОВНЫЕ ОБСАДНЫЕ ИЗ СТАЛИ ГРУППЫ ПРОЧНОСТИ L80, С ПРЕДЕЛОМ ТЕКУЧЕСТИ МЕНЕЕ 573 - 652 МПА, МУФТОВЫМ СОЕДИНЕНИЕМ, НЕ ДЛЯ РАБОТЫ В АГРЕССИВНЫХ СРЕДАХ, ДИАМЕТРОМ 339.72 Х 12.19 ММ., ОБЩЕЙ ДЛИНОЙ - 1764.73 П.М. 155 ТРУБ.:/ | 7304293004 | 180980 | 212654.92 | ОАО "ВТЗ" | 2012-01-19
US | FCA | ТРУБЫ НАСОСНО-КОМПРЕССОРНЫЕ, БЕЗ РЕЗЬБЫ И МУФТ, ИЗ ЧЕРНЫХ МЕТАЛЛОВ, РАЗМЕРЫ:60,32*4,83;73,02*5,51 ММ, API 5CT, ЛЕГИРОВАННАЯ МАРКА СТАЛИ 30Г2, НЕ ЛЕГИРОВАНА ТИТАНОМ, НЕ МАРТЕНСИТНОСТАРЕЮЩАЯ ПРЕДЕЛ ПРОЧНОСТИ 89-101 КСИ. ТРУБЫ НЕ ДВОЙНЫЕ, НЕ МНОГОСТЕННЫ:/Е, | 7304291009 | 537230 | 486554.8 | ОАО "ПЕРВОУРАЛЬСКИЙ НОВОТРУБНЫЙ ЗАВОД" | 2012-01-19
US | FCA | ТРУБЫ НАСОСНО-КОМПРЕССОРНЫЕ, БЕЗ РЕЗЬБЫ И МУФТ, ИЗ ЧЕРНЫХ МЕТАЛЛОВ, РАЗМЕРЫ:60,32*4,83;73,02*5,51 ММ, API 5CT, ЛЕГИРОВАННАЯ МАРКА СТАЛИ 30Г2, НЕ ЛЕГИРОВАНА ТИТАНОМ, НЕ МАРТЕНСИТНОСТАРЕЮЩАЯ ПРЕДЕЛ ПРОЧНОСТИ 89-101 КСИ. ТРУБЫ НЕ ДВОЙНЫЕ, НЕ МНОГОСТЕННЫЕ, НЕ | 7304291009 | 870430 | 811929 | ОАО "ПЕРВОУРАЛЬСКИЙ НОВОТРУБНЫЙ ЗАВОД" | 2012-01-20
US | FCA | ТРУБЫ БЕСШОВНЫЕ, ГОРЯЧЕДЕФОРМИРОВАННЫЕ (ПРОКАТ ДЛЯ ПРОИЗВОДСТВА МУФТ ДЛЯ ОБСАДНЫХ ТРУБ) ПО API 5CT, БЕЗ РЕЗЬБЫ, ИЗ НЕЛЕГИРОВАННОЙ СТАЛИ ГРУППЫ ПРОЧНОСТИ L80, ПО СПЕЦ.11-0826 ДИАМЕТРОМ 203.03 Х 25.4 ММ.-1644.03 ФУТОВ.:/ | 7304399300 | 53665 | 78513.02 | ОАО "ВТЗ" | 2012-01-20
US | FCA | ТРУБЫ БЕСШОВНЫЕ, НАСОСНО-КОМПРЕССОРНЫЕ С ВЫСАЖЕННЫМИ НАРУЖУ КОНЦАМИ, С РЕЗЬБОЙ И МУФТАМИ, API 5СТ,РАЗМЕР:60.32*4.83 ЛЕГИРОВАН.М/СТ. 30Г2,НЕ ЛЕГИРОВАНА ТИТАНОМ,НЕ МАРТЕНСИТНОСТАР., ПРЕДЕЛ ПРОЧНОСТИ 688-753.5МРА (70-77КГС/ММ.КВ.) ТРУБЫ НЕ ДВОЙНЫЕ,НЕ МН:/ОГО | 7304291009 | 287020 | 393217.4 | ОАО "ПЕРВОУРАЛЬСКИЙ НОВОТРУБНЫЙ ЗАВОД" | 2012-01-23
US | FCA | ТРУБЫ НАСОСНО-КОМПРЕССОРНЫЕ, БЕЗ РЕЗЬБЫ И МУФТ, ИЗ ЧЕРНЫХ МЕТАЛЛОВ, РАЗМЕРЫ:60,32*4,83 ММ, API 5CT, ЛЕГИРОВАННАЯ МАРКА СТАЛИ 30Г2, НЕ ЛЕГИРОВАНА ТИТАНОМ, НЕ МАРТЕНСИТНОСТАРЕЮЩАЯ ПРЕДЕЛ ПРОЧНОСТИ 91-103 КСИ. ТРУБЫ НЕ ДВОЙНЫЕ, НЕ МНОГОСТЕННЫЕ, НЕ ДЛЯ ЯДЕРНЫ | 7304291009 | 128890 | 133392 | ОАО "ПЕРВОУРАЛЬСКИЙ НОВОТРУБНЫЙ ЗАВОД" | 2012-01-23
UA | DAP | ТРУБЫ СТАЛЬНЫЕ Б/ШОВНЫЕ ОБСАДНЫЕ С МУФТАМИ, НЕ ПРЕДНАЗНАЧЕННЫЕ ДЛЯ РАБОТЫ В СРЕДЕ СОДЕРЖАЩЕЙ СЕРОВОДОРОД (Н2S) С ПРЕДЕЛОМ ТЕКУЧЕСТИ НЕ БОЛЕЕ 758 МПА, ГР.ПР. "Е", ГОСТ 632-80, "ОТТМ", ДЛИНА - 10500 - 11750 ММ; РАЗМЕРОМ: 324 Х 12.4 ММ:/ | 7304291009 | 49592 | 63626.54 | ОАО "СТЗ", | 2012-01-24
UA | CPT | ТРУБЫ СТИЛЬНЫЕ БЕСШОВНЫЕ ИЗ ЧЕРНЫХ МЕТАЛЛОВ ОБСАДНЫЕ, С ТРЕУГОЛЬНОЙ РЕЗЬБОЙ, ИСПОЛЬЗУЕМЫЕ ПРИ БУРЕНИИ НЕФТЯНЫХ ИЛИ ГАЗОВЫХ СКВАЖИН ТУ 14-3-1575-88, СТАЛЬ Д. ДИАМЕТР 426Х11ММ-41,354ТН. ТРУБЫ НЕ ЯВЛЯЮТСЯ ДЛЯ ЯДЕРНЫХ РЕАКТОРОВ, НЕ ЯВЛЯЮТСЯ МНОГОЦЕЛЕВЫМИ:/ КО | 7304299009 | 41354 | 71453.87 | ОАО "ЧЕЛЯБИНСКИЙ ТРУБОПРОКАТНЫЙ ЗАВОД" | 2012-01-26
US | FCA | ТРУБЫ НАСОСНО-КОМПРЕССОРНЫЕ, БЕЗ РЕЗЬБЫ И МУФТ, ИЗ ЧЕРНЫХ МЕТАЛЛОВ, РАЗМЕРЫ:60,32*4,83 ММ, API 5CT, ЛЕГИРОВАННАЯ МАРКА СТАЛИ 30Г2, НЕ ЛЕГИРОВАНА ТИТАНОМ, НЕ МАРТЕНСИТНОСТАРЕЮЩАЯ ПРЕДЕЛ ПРОЧНОСТИ 90-103 КСИ. ТРУБЫ НЕ ДВОЙНЫЕ, НЕ МНОГОСТЕННЫЕ, НЕ ДЛЯ Я:/ДЕР | 7304291009 | 446410 | 460663 | ОАО "ПЕРВОУРАЛЬСКИЙ НОВОТРУБНЫЙ ЗАВОД" | 2012-01-26
US | FOB | ТРУБЫ БЕСШОВНЫЕ, ГОРЯЧЕДЕФОРМИРОВАННЫЕ (ПРОКАТ ДЛЯ ПРОИЗВОДСТВА МУФТ К ОБСАДНЫМ ТРУБАМ) ПО API 5CT, БЕЗ РЕЗЬБЫ, ИЗ ЛЕГИРОВАННОЙ СТАЛИ ГРУППЫ ПРОЧНОСТИ Р110, ДИАМЕТРОМ 158.75 Х 25.4 ММ.-203.02 ФУТОВ:/ | 7304599200 | 5170 | 8323.82 | ОАО "ВТЗ" | 2012-01-27
US | FCA | ТРУБЫ НАСОСНО-КОМПРЕССОРНЫЕ, БЕЗ РЕЗЬБЫ И МУФТ, ИЗ ЧЕРНЫХ МЕТАЛЛОВ, РАЗМЕРЫ:60,32*4,83;73,02*5,51 ММ, API 5CT, ЛЕГИРОВАННАЯ МАРКА СТАЛИ 30Г2, НЕ ЛЕГИРОВАНА ТИТАНОМ, НЕ МАРТЕНСИТНОСТАРЕЮЩАЯ ПРЕДЕЛ ПРОЧНОСТИ 90-103 КСИ. ТРУБЫ НЕ ДВОЙНЫЕ, НЕ МНОГОСТЕННЫ:/Е, | 7304291009 | 128520 | 122787 | ОАО "ПЕРВОУРАЛЬСКИЙ НОВОТРУБНЫЙ ЗАВОД" | 2012-01-27
US | FCA | ТРУБЫ НАСОСНО-КОМПРЕССОРНЫЕ, БЕЗ РЕЗЬБЫ И МУФТ, ИЗ ЧЕРНЫХ МЕТАЛЛОВ, РАЗМЕРЫ:60,32*4,83;73,02*5,51 ММ, API 5CT, ЛЕГИРОВАННАЯ МАРКА СТАЛИ 30Г2, НЕ ЛЕГИРОВАНА ТИТАНОМ, НЕ МАРТЕНСИТНОСТАРЕЮЩАЯ ПРЕДЕЛ ПРОЧНОСТИ 89-103 КСИ. ТРУБЫ НЕ ДВОЙНЫЕ, НЕ МНОГОСТЕННЫ:/Е, | 7304291009 | 252870 | 241797 | ОАО "ПЕРВОУРАЛЬСКИЙ НОВОТРУБНЫЙ ЗАВОД" | 2012-02-03
US | FCA | ТРУБЫ НАСОСНО-КОМПРЕССОРНЫЕ, БЕЗ РЕЗЬБЫ И МУФТ, ИЗ ЧЕРНЫХ МЕТАЛЛОВ, РАЗМЕРЫ:60,32*4,83;73,02*5,51 ММ, API 5CT, ЛЕГИРОВАННАЯ МАРКА СТАЛИ 30Г2, НЕ ЛЕГИРОВАНА ТИТАНОМ, НЕ МАРТЕНСИТНОСТАРЕЮЩАЯ ПРЕДЕЛ ПРОЧНОСТИ 89-103 КСИ. ТРУБЫ НЕ ДВОЙНЫЕ, НЕ МНОГОСТЕННЫ:/Е, | 7304291009 | 707230 | 655808.6 | ОАО "ПЕРВОУРАЛЬСКИЙ НОВОТРУБНЫЙ ЗАВОД" | 2012-02-01
US | FCA | ТРУБЫ БЕСШОВНЫЕ,НАСОСНО-КОМПРЕССОРНЫЕ,С ВЫСАЖЕННЫМИ НАРУЖУ КОНЦАМИ, С РЕЗЬБОЙ И МУФТАМИ,API 5СТ, РАЗМЕР:60,32*4,83 ММ,ЛЕГИРОВАННАЯ МАРКА СТАЛИ: 30Г2,НЕ ЛЕГИРОВАНА ТИТАНОМ,НЕ МАРТЕНСИТНОСТАРЕЮЩАЯ, ПРЕДЕЛ ПРОЧНОСТИ 659-726МПА:(67-74КГС/ММ.КВ)ТРУБЫ НЕ ДВОЙНЫ | 7304291009 | 61340 | 85569.3 | ОАО "ПЕРВОУРАЛЬСКИЙ НОВОТРУБНЫЙ ЗАВОД" | 2012-02-06
US | FCA | ТРУБЫ НАСОСНО-КОМПРЕССОРНЫЕ, БЕЗ РЕЗЬБЫ И МУФТ, ИЗ ЧЕРНЫХ МЕТАЛЛОВ, РАЗМЕРЫ:73,02*5,51 ММ, API 5CT, ЛЕГИРОВАННАЯ МАРКА СТАЛИ 30Г2, НЕ ЛЕГИРОВАНА ТИТАНОМ, НЕ МАРТЕНСИТНОСТАРЕЮЩАЯ ПРЕДЕЛ ПРОЧНОСТИ 89-105 КСИ. ТРУБЫ НЕ ДВОЙНЫЕ, НЕ МНОГОСТЕННЫЕ, НЕ ДЛЯ Я:/ДЕР | 7304291009 | 743050 | 646808 | ОАО "ПЕРВОУРАЛЬСКИЙ НОВОТРУБНЫЙ ЗАВОД" | 2012-02-10
US | FCA | ТРУБЫ НАСОСНО-КОМПРЕССОРНЫЕ, БЕЗ РЕЗЬБЫ И МУФТ, ИЗ ЧЕРНЫХ МЕТАЛЛОВ, РАЗМЕРЫ:73,02*5,51 ММ, API 5CT, ЛЕГИРОВАННАЯ МАРКА СТАЛИ 30Г2, НЕ ЛЕГИРОВАНА ТИТАНОМ, НЕ МАРТЕНСИТНОСТАРЕЮЩАЯ ПРЕДЕЛ ПРОЧНОСТИ 89-97 КСИ. ТРУБЫ НЕ ДВОЙНЫЕ, НЕ МНОГОСТЕННЫЕ, НЕ ДЛЯ ЯД:/ЕРН | 7304291009 | 67240 | 58512 | ОАО "ПЕРВОУРАЛЬСКИЙ НОВОТРУБНЫЙ ЗАВОД" | 2012-02-17
US | FCA | ТРУБЫ БЕСШОВНЫЕ,НАСОСНО-КОМПРЕССОРНЫЕ,ГЛАДКИЕ, С НЕВЫСАЖЕННЫМИ КОНЦАМИ,БЕЗ РЕЗЬБЫ И МУФТ,API 5СТ, РАЗМЕР:60,32*4,83 ММ,ЛЕГИРОВАННАЯ МАРКА СТАЛИ:30Г2, НЕ ЛЕГИРОВАНА ТИТАНОМ,НЕ МАРТЕНСИТНОСТАРЕЮЩАЯ:ПРЕДЕЛ ПРОЧНОСТИ 93-104 КСИ. ТРУБЫ НЕ ДВОЙНЫЕ,НЕ МНОГОСТЕНН | 7304291009 | 244530 | 244530 | ОАО "ПЕРВОУРАЛЬСКИЙ НОВОТРУБНЫЙ ЗАВОД" | 2012-02-21
US | FOB | ТРУБЫ БЕСШОВНЫЕ, ГОРЯЧЕДЕФОРМИРОВАННЫЕ (ПРОКАТ ДЛЯ ПРОИЗВОДСТВА МУФТ К ОБСАДНЫМ ТРУБАМ) ПО API 5CT, ИЗ НЕЛЕГИРОВАННОЙ СТАЛИ ГРУППЫ ПРОЧНОСТИ К55, L80, БЕЗ РЕЗЬБЫ, ДИАМЕТРОМ 158.5 Х 20.96 ММ.-4463.39 ФУТОВ.:/ | 7304399200 | 95955 | 135419.25 | ОАО "ВТЗ" | 2012-02-29
US | FOB | ТРУБЫ БЕСШОВНЫЕ, ГОРЯЧЕДЕФОРМИРОВАННЫЕ (ПРОКАТ ДЛЯ ПРОИЗВОДСТВА МУФТ К ОБСАДНЫМ ТРУБАМ) ПО API 5CT, ИЗ ЛЕГИРОВАННОЙ СТАЛИ ГРУППЫ ПРОЧНОСТИ Р110, БЕЗ РЕЗЬБЫ, ДИАМЕТРОМ 158.5 Х 20.96 ММ.-4992.78 ФУТОВ.:/ | 7304599200 | 107540 | 177543.26 | ОАО "ВТЗ" | 2012-02-29
US | FCA | ТРУБЫ БЕСШОВНЫЕ, НАСОСНО-КОМПРЕССОРНЫЕ С ВЫСАЖЕННЫМИ НАРУЖУ КОНЦАМИ, С РЕЗЬБОЙ И МУФТАМИ,API 5СТ,РАЗМЕР:73,02*5,51 ММ.ЛЕГИР.МАРКА СТАЛИ 30Г2,НЕ ЛЕГИРОВАНА ТИТАНОМ,НЕ МАРТЕНСИТНОСТАР., ПРЕДЕЛ ПРОЧНОСТИ 664-724МРА:(68-74 КГС/ММ.КВ)ТРУБЫ НЕ ДВОЙНЫЕ,НЕ МНОГОС | 7304291009 | 760310 | 1060632.45 | ОАО "ПЕРВОУРАЛЬСКИЙ НОВОТРУБНЫЙ ЗАВОД" | 2012-02-28
UA | CPT | ТРУБЫ СТАЛЬНЫЕ БЕСШОВНЫЕ ИЗ ЧЕРНЫХ МЕТАЛЛОВ ОБСАДНЫЕ, С ТРЕУГОЛЬНОЙ РЕЗЬБОЙ, ИСПОЛЬЗУЕМЫЕ ПРИ БУРЕНИИ НЕФТЯНЫХ ИЛИ ГАЗОВЫХ СКВАЖИН ТУ 14-3-1575-88, СТАЛЬ Д. ДИАМЕТР 426Х11ММ-232,299ТН. ТРУБЫ НЕ ЯВЛЯЮТСЯ ДЛЯ ЯДЕРНЫХ СМ. ДОПОЛНЕНИЕ РЕАКТОРОВ, НЕ ЯВЛЯЮТСЯ МН | 7304299009 | 232299 | 332063.87 | ОАО "ЧЕЛЯБИНСКИЙ ТРУБОПРОКАТНЫЙ ЗАВОД" | 2012-02-27
UA | CPT | ТРУБЫ СТАЛЬНЫЕ БЕСШОВНЫЕ ИЗ ЧЕРНЫХ МЕТАЛЛОВ ОБСАДНЫЕ, С ТРЕУГОЛЬНОЙ РЕЗЬБОЙ, ИСПОЛЬЗУЕМЫЕ ПРИ БУРЕНИИ НЕФТЯНЫХ ИЛИ ГАЗОВЫХ СКВАЖИН ТУ 14-3-1575-88, СТАЛЬ Д. ДИАМЕТР 426Х11ММ-121,304ТН. ТРУБЫ НЕ ЯВЛЯЮТСЯ ДЛЯ ЯДЕРНЫХ СМ. ДОПОЛНЕНИЕ РЕАКТОРОВ, НЕ ЯВЛЯЮТСЯ МН | 7304299009 | 121304 | 185218.17 | ОАО "ЧЕЛЯБИНСКИЙ ТРУБОПРОКАТНЫЙ ЗАВОД" | 2012-02-28
UA | CPT | ТРУБЫ СТАЛЬНЫЕ БЕСШОВНЫЕ ИЗ ЧЕРНЫХ МЕТАЛЛОВ ОБСАДНЫЕ, С ТРЕУГОЛЬНОЙ РЕЗЬБОЙ, ИСПОЛЬЗУЕМЫЕ ПРИ БУРЕНИИ НЕФТЯНЫХ ИЛИ ГАЗОВЫХ СКВАЖИН ТУ 14-3-1575-88, СТАЛЬ Д. ДИАМЕТР 426Х11ММ-40,325ТН. ТРУБЫ НЕ ЯВЛЯЮТСЯ ДЛЯ ЯДЕРНЫХ СМ. ДОПОЛНЕНИЕ РЕАКТОРОВ, НЕ ЯВЛЯЮТС:/Я М | 7304299009 | 40325 | 71421.91 | ОАО "ЧЕЛЯБИНСКИЙ ТРУБОПРОКАТНЫЙ ЗАВОД" | 2012-02-29
US | FCA | ТРУБЫ БЕСШОВНЫЕ,НАСОСНО-КОМПРЕССОРНЫЕ,ГЛАДКИЕ, С НЕВЫСАЖЕННЫМИ КОНЦАМИ,БЕЗ РЕЗЬБЫ И МУФТ,API 5СТ, РАЗМЕР:60,32*4,83 ММ,ЛЕГИРОВАННАЯ МАРКА СТАЛИ:30Г2, НЕ ЛЕГИРОВАНА ТИТАНОМ,НЕ МАРТЕНСИТНОСТАРЕЮЩАЯ:ПРЕДЕЛ ПРОЧНОСТИ 94-104 КСИ. ТРУБЫ НЕ ДВОЙНЫЕ,НЕ МНОГОСТЕНН | 7304291009 | 62170 | 62170 | ОАО "ПЕРВОУРАЛЬСКИЙ НОВОТРУБНЫЙ ЗАВОД" | 2012-03-01
US | FCA | ТРУБЫ БЕСШОВНЫЕ, ГОРЯЧЕДЕФОРМИРОВАННЫЕ (ПРОКАТ ДЛЯ ПРОИЗВОДСТВА МУФТ К ОБСАДНЫМ ТРУБАМ) ПО API 5CT, БЕЗ РЕЗЬБЫ, ИЗ НЕЛЕГИРОВАННОЙ СТАЛИ ГРУППЫ ПРОЧНОСТИ К55, ДИАМЕТРОМ 298.45 Х 19.96 ММ.-7876.79 ФУТОВ, 365.12 Х 19.96 ММ.-2860.75 ФУТОВ.:/ | 7304399300 | 482196 | 562264.33 | ОАО "ВТЗ" | 2012-03-11
TM |  | ТРУБЫ БЕСШОВНЫЕ, ГОРЯЧЕДЕФОРМИРОВАННЫЕ, ОБСАДНЫЕ И МУФТЫ К НИМ, С РЕЗЬБОЙ "BC", ИЗ СТАЛИ ГРУППЫ ПРОЧНОСТИ "P110", ПРЕДЕЛОМ ТЕКУЧЕСТИ 813 - 924 МПА. ДИАМЕТРОМ: 244.48 Х 11.05 ММ. - 1499.763 ТН.; 244.48 Х 11.99 ММ. - 1999.561 ТН.:/ | 7304291001 | 3499324 | 4429611.58 | ОАО "ВТЗ" | 2012-03-11
TM |  | ТРУБЫ БЕСШОВНЫЕ, ГОРЯЧЕДЕФОРМИРОВАННЫЕ, ОБСАДНЫЕ РЕЗЬБОЙ "BC" И МУФТЫ К НИМ, ИЗ СТАЛИ ГРУППЫ ПРОЧНОСТИ "N80", С ПРЕДЕЛОМ ТЕКУЧЕСТИ МЕНЕЕ 758 МПА. ДИАМЕТРОМ 244.48 Х 10.03 ММ.:/ | 7304291009 | 998756 | 1136054.39 | ОАО "ВТЗ" | 2012-03-11
US | CIF | ТРУБЫ БЕСШОВНЫЕ, НАСОСНО-КОМПРЕССОРНЫЕ, ГЛАДКИЕ, БЕЗ РЕЗЬБЫ И МУФТ,API 5СТ,РАЗМЕРЫ:60,32*4,83; 73,02*5,51 ММ. ВСЕГО 49362М. ЛЕГИР.МАРКА СТАЛИ 30Г2, НЕ ЛЕГИРОВАНА ТИТАНОМ,НЕ МАРТЕНСИТНОСТАР.,ПРЕДЕЛ ПРОЧНОСТИ 91-107 KSI:ТРУБЫ НЕ ДВОЙНЫЕ,НЕ МНОГОСТЕННЫЕ НЕ Д | 7304291009 | 443260 | 552650.28 | ОАО "ПЕРВОУРАЛЬСКИЙ НОВОТРУБНЫЙ ЗАВОД" | 2012-03-14
US | FOB | ТРУБЫ СТАЛЬНЫЕ БЕСШОВНЫЕ НАСОСНО-КОМПРЕССОРНЫЕ (МУФТОВАЯ ЗАГОТОВКА),ИЗГОТОВЛЕНЫ В СООТВЕТСТВИИ С API SPEC 5CT,НЕ ПРЕДНАЗНАЧЕНЫ ДЛЯ РАБОТЫ В СРЕДЕ,СОДЕРЖАЩЕЙ СЕРОВОДОРОД,ДИАМЕТРХТОЛЩИНА СТЕНКИ:92.08Х16.84 ММ,ДЛИНА БОЛЕЕ 27,88 ФУТА, ВСЕГО 6283,84 ФУТА,ГРУПП | 7304291009 | 58400 | 96205.59 | ОАО "СИНАРСКИЙ ТРУБНЫЙ ЗАВОД" | 2012-03-16
US | FOB | ТРУБЫ СТАЛЬНЫЕ БЕСШОВНЫЕ НАСОСНО-КОМПРЕССОРНЫЕ (МУФТОВАЯ ЗАГОТОВКА),ИЗГОТОВЛЕНЫ В СООТВЕТСТВИИ С API SPEC 5CT,НЕ ПРЕДНАЗНАЧЕНЫ ДЛЯ РАБОТЫ В СРЕДЕ,СОДЕРЖАЩЕЙ СЕРОВОДОРОД,ДИАМЕТРХТОЛЩИНА СТЕНКИ:77.80Х10.64 ММ,ДЛИНА 27.88 ФУТА, ВСЕГО 11287.8 ФУТА,ГРУППА ПРОЧ | 7304291009 | 60180 | 97413.71 | ОАО "СИНАРСКИЙ ТРУБНЫЙ ЗАВОД" | 2012-03-16
US | FOB | ТРУБЫ СТАЛЬНЫЕ БЕСШОВНЫЕ НАСОСНО-КОМПРЕССОРНЫЕ (МУФТОВАЯ ЗАГОТОВКА),ИЗГОТОВЛЕНЫ В СООТВЕТСТВИИ С API SPEC 5CT,НЕ ПРЕДНАЗНАЧЕНЫ ДЛЯ РАБОТЫ В СРЕДЕ,СОДЕРЖАЩЕЙ СЕРОВОДОРОД,ДИАМЕТРХТОЛЩИНА СТЕНКИ:77.80Х10.64 ММ,ДЛИНА 27.88 ФУТА, ВСЕГО 12099,3 ФУТА,ГРУППА:/ ПР | 7304291009 | 63990 | 104416.96 | ОАО "СИНАРСКИЙ ТРУБНЫЙ ЗАВОД" | 2012-03-16
US | CIF | ТРУБЫ НАСОСНО-КОМПРЕССОРНЫЕ, С РЕЗЬБОЙ И МУФТАМИ, ИЗ ЧЕРНЫХ МЕТАЛЛОВ, РАЗМЕР:73,02*5,51 ММ, API 5CT, ЛЕГИРОВАННАЯ МАРКА СТАЛИ 30Г2, НЕ ЛЕГИРОВАНА ТИТАНОМ, НЕ МАРТЕНСИТНОСТАРЕЮЩАЯ ПРЕДЕЛ ПРОЧНОСТИ 688,5-730 МРА. ТРУБЫ НЕ ДВОЙНЫЕ НЕ МНОГОСТЕННЫЕ, НЕ ДЛЯ ЯДЕ | 7304291009 | 352700 | 590772.5 | ОАО "ПЕРВОУРАЛЬСКИЙ НОВОТРУБНЫЙ ЗАВОД" | 2012-03-12
US | CIF | ТРУБЫ БЕСШОВНЫЕ,НАСОСНО-КОМПРЕССОРНЫЕ,С ВЫСАЖЕННЫМИ НАРУЖУ КОНЦАМИ, С РЕЗЬБОЙ И МУФТАМИ,API 5СТ, РАЗМЕР:73,02*5,51 ММ,ЛЕГИРОВАННАЯ МАРКА СТАЛИ: 30Г2,НЕ ЛЕГИРОВАНА ТИТАНОМ,НЕ МАРТЕНСИТНОСТАРЕЮЩАЯ, ПРЕДЕЛ ПРОЧНОСТИ 688-756МПА:(70-77КГС/ММ.КВ)ТРУБЫ НЕ ДВОЙНЫ | 7304291009 | 45070 | 75492.25 | ОАО "ПЕРВОУРАЛЬСКИЙ НОВОТРУБНЫЙ ЗАВОД" | 2012-03-15
US | FCA | ТРУБЫ БЕСШОВНЫЕ, НАСОСНО-КОМПРЕССОРНЫЕ С ВЫСАЖЕННЫМИ НАРУЖУ КОНЦАМИ, С РЕЗЬБОЙ И МУФТАМИ,API 5СТ,РАЗМЕР:73,02*5,51 ММ.ЛЕГИР.МАРКА СТАЛИ 30Г2,НЕ ЛЕГИРОВАНА ТИТАНОМ,НЕ МАРТЕНСИТНОСТАР., ПРЕДЕЛ ПРОЧНОСТИ 664-744МРА:(68-76 КГС/ММ.КВ)ТРУБЫ НЕ ДВОЙНЫЕ,НЕ МНОГОС | 7304291009 | 387900 | 541120.5 | ОАО "ПЕРВОУРАЛЬСКИЙ НОВОТРУБНЫЙ ЗАВОД" | 2012-03-12
US | CIF | ТРУБЫ БЕСШОВНЫЕ, НАСОСНО-КОМПРЕССОРНЫЕ, ГЛАДКИЕ, БЕЗ РЕЗЬБЫ И МУФТ,API 5СТ,РАЗМЕРЫ:60,32*4,83; 73,02*5,51 ММ. ВСЕГО 16203М. ЛЕГИР.МАРКА СТАЛИ 30Г2, НЕ ЛЕГИРОВАНА ТИТАНОМ,НЕ МАРТЕНСИТНОСТАР.,ПРЕДЕЛ ПРОЧНОСТИ 94-107 KSI:ТРУБЫ НЕ ДВОЙНЫЕ,НЕ МНОГОСТЕННЫЕ НЕ Д | 7304291009 | 111340 | 137065.57 | ОАО "ПЕРВОУРАЛЬСКИЙ НОВОТРУБНЫЙ ЗАВОД" | 2012-03-15
US | FOB | ТРУБЫ СТАЛЬНЫЕ БЕСШОВНЫЕ НАСОСНО-КОМПРЕССОРНЫЕ (МУФТОВАЯ ЗАГОТОВКА),ИЗГОТОВЛЕНЫ В СООТВЕТСТВИИ С API SPEC 5CT,НЕ ПРЕДНАЗНАЧЕНЫ ДЛЯ РАБОТЫ В СРЕДЕ,СОДЕРЖАЩЕЙ СЕРОВОДОРОД,ДИАМЕТРХТОЛЩИНА СТЕНКИ:127.00Х12.17 ММ,ДЛИНА 27.9 ФУТА, ВСЕГО 5898.9 ФУТА,ГРУППАПРОЧНО | 7304291009 | 61569 | 99573.43 | ОАО "СИНАРСКИЙ ТРУБНЫЙ ЗАВОД" | 2012-03-22
US | FOB | ТРУБЫ СТАЛЬНЫЕ БЕСШОВНЫЕ НАСОСНО-КОМПРЕССОРНЫЕ (МУФТОВАЯ ЗАГОТОВКА),ИЗГОТОВЛЕНЫ В СООТВЕТСТВИИ С API SPEC 5CT,НЕ ПРЕДНАЗНАЧЕНЫ ДЛЯ РАБОТЫ В СРЕДЕ,СОДЕРЖАЩЕЙ СЕРОВОДОРОД,ДИАМЕТРХТОЛЩИНА СТЕНКИ:127Х12.17 ММ,ДЛИНА 27.9;13.1 ФУТОВ,ВСЕГО 5897.5 СМ. ДОПОЛНЕНИЕ | 7304291009 | 62041 | 99549.8 | ОАО "СИНАРСКИЙ ТРУБНЫЙ ЗАВОД" | 2012-03-22
US | FOB | ТРУБЫ СТАЛЬНЫЕ БЕСШОВНЫЕ НАСОСНО-КОМПРЕССОРНЫЕ (МУФТОВАЯ ЗАГОТОВКА),ИЗГОТОВЛЕНЫ В СООТВЕТСТВИИ С API SPEC 5CT,НЕ ПРЕДНАЗНАЧЕНЫ ДЛЯ РАБОТЫ В СРЕДЕ,СОДЕРЖАЩЕЙ СЕРОВОДОРОД,ДИАМЕТРХТОЛЩИНА СТЕНКИ:127.00Х12.17 ММ,ДЛИНА 27.9 ФУТА, ВСЕГО 5759.3 ФУТА,ГРУППАПРОЧНО | 7304291009 | 60450 | 97216.98 | ОАО "СИНАРСКИЙ ТРУБНЫЙ ЗАВОД" | 2012-03-22
US | FOB | ТРУБЫ СТАЛЬНЫЕ БЕСШОВНЫЕ НАСОСНО-КОМПРЕССОРНЫЕ (МУФТОВАЯ ЗАГОТОВКА),ИЗГОТОВЛЕНЫ В СООТВЕТСТВИИ С API SPEC 5CT,НЕ ПРЕДНАЗНАЧЕНЫ ДЛЯ РАБОТЫ В СРЕДЕ,СОДЕРЖАЩЕЙ СЕРОВОДОРОД,ДИАМЕТРХТОЛЩИНА СТЕНКИ:77.80Х10.64; 92.08Х16.84 ММ,ДЛИНА 27.88 ФУТА, ВСЕГО 8292,8 ФУТА | 7304291009 | 54510 | 89552.09 | ОАО "СИНАРСКИЙ ТРУБНЫЙ ЗАВОД" | 2012-03-23
UA | DAP | ТРУБЫ СТАЛЬНЫЕ БЕСШОВНЫЕ ОБСАДНЫЕ С МУФТАМИ, НЕ ПРЕДНАЗНАЧЕННЫЕ ДЛЯ РАБОТЫ В СРЕДЕ СОДЕРЖАЩЕЙ СЕРОВОДОРОД (H2S) С ПРЕДЕЛОМ ТЕКУЧЕСТИ 552-758 МПА, ПО ГОСТ 632-80, РЕЗЬБА "ОТТМ", ИСП. А, ГР. ПР. "Е", ДЛИНА 9950-11610 ММ,РАЗМЕРОМ: 324 Х 11.0 ММ:/ | 7304293009 | 48333 | 65056.22 | ОАО "СТЗ", | 2012-03-26
US | FCA | ТРУБЫ БЕСШОВНЫЕ, ГОРЯЧЕДЕФОРМИРОВАННЫЕ (ПРОКАТ ДЛЯ ПРОИЗВОДСТВА МУФТ К ОБСАДНЫМ ТРУБАМ) ПО API 5CT, БЕЗ РЕЗЬБЫ, ИЗ ЛЕГИРОВАННОЙ СТАЛИ ГРУППЫ ПРОЧНОСТИ Р110, ДИАМЕТРОМ 153.67 Х 12.7 ММ.-18673.79 ФУТОВ.:/ | 7304599200 | 250020 | 388633.38 | ОАО "ВТЗ" | 2012-03-27
US | FCA | ТРУБЫ БЕСШОВНЫЕ, ГОРЯЧЕДЕФОРМИРОВАННЫЕ (ПРОКАТ ДЛЯ ПРОИЗВОДСТВА МУФТ К ОБСАДНЫМ ТРУБАМ) ПО API 5CT, БЕЗ РЕЗЬБЫ, ИЗ ЛЕГИРОВАННОЙ СТАЛИ ГРУППЫ ПРОЧНОСТИ Р110, ДИАМЕТРОМ 215.9 Х 17.78 ММ.-1683.46 ФУТОВ.:/ | 7304599300 | 44570 | 68964.29 | ОАО "ВТЗ" | 2012-03-27
US | FCA | ТРУБЫ БЕСШОВНЫЕ, ГОРЯЧЕДЕФОРМИРОВАННЫЕ (ПРОКАТ ДЛЯ ПРОИЗВОДСТВА МУФТ К ОБСАДНЫМ ТРУБАМ) ПО API 5CT, БЕЗ РЕЗЬБЫ, ИЗ НЕЛЕГИРОВАННОЙ СТАЛИ ГРУППЫ ПРОЧНОСТИ К50, ДИАМЕТРОМ 200.03 Х 20.65 ММ.-7310.64 ФУТОВ, 200.03 Х 18.16 ММ.-5069.98 ФУТОВТРУБЫ БЕСШОВНЫЕ, ГОРЯ | 7304399300 | 453505 | 572644.29 | ОАО "ВТЗ" | 2012-03-27
UA | DAP | ТРУБЫ СТАЛЬНЫЕ БЕСШОВНЫЕ ОБСАДНЫЕ С МУФТАМИ, НЕ ПРЕДНАЗНАЧЕННЫЕ ДЛЯ РАБОТЫ В СРЕДЕ СОДЕРЖАЩЕЙ СЕРОВОДОРОД (H2S) С ПРЕДЕЛОМ ТЕКУЧЕСТИ 552-758 МПА, ПО ГОСТ 632-80, РЕЗЬБА "ОТТМ", ИСП. А, ГР. ПР. "Е", ДЛИНА 8370-11240 ММ,РАЗМЕРОМ: 324 Х 11.0 ММ:/ | 7304293009 | 179919 | 242720.83 | ОАО "СТЗ", | 2012-03-27
US | FCA | ТРУБЫ БЕСШОВНЫЕ, ГОРЯЧЕДЕФОРМИРОВАННЫЕ (ПРОКАТ ДЛЯ ПРОИЗВОДСТВА МУФТ К ОБСАДНЫМ ТРУБАМ) ПО API 5CT, БЕЗ РЕЗЬБЫ, ИЗ НЕЛЕГИРОВАННОЙ СТАЛИ ГРУППЫ ПРОЧНОСТИ К55, ПО СП.11-0852 ДИАМЕТРОМ 244.48 Х 19.3 ММ.-4202.21 ФУТОВ, 269.88 Х 21.06 ММ.-2903.68ФУТОВ; ПО СП.1 | 7304399300 | 2710522 | 3396053.41 | ОАО "ВТЗ" | 2012-03-28
US | FCA | ТРУБЫ БЕСШОВНЫЕ, ГОРЯЧЕДЕФОРМИРОВАННЫЕ, БУРИЛЬНЫЕ ПО API 5CT, БЕЗ РЕЗЬБЫ, ЗАМКОВ, МУФТ, ИЗ НЕЛЕГИРОВАННОЙ СТАЛИ МАРКИ 1340 С МИНИМАЛЬНЫМ ПРЕДЕЛОМ ТЕКУЧЕСТИ МЕНЕЕ 724 МПА, ДИАМЕТРОМ 139.7 Х 32.31 ММ. - 5070.96 ФУТОВ.:/ | 7304230009 | 132750 | 200714.13 | ОАО "ВТЗ" | 2012-03-30
US | FCA | ТРУБЫ БЕСШОВНЫЕ, ГОРЯЧЕДЕФОРМИРОВАННЫЕ (ПРОКАТ ДЛЯ ПРОИЗВОДСТВА МУФТ К ОБСАДНЫМ ТРУБАМ) ПО API 5CT, БЕЗ РЕЗЬБЫ, ИЗ ЛЕГИРОВАННОЙ СТАЛИ ГРУППЫ ПРОЧНОСТИ Р110, ДИАМЕТРОМ 158.75 Х 25.4 ММ. - 10645.89 ФУТОВ.:/ | 7304599200 | 270035 | 419605.13 | ОАО "ВТЗ" | 2012-03-30
US | FCA | ТРУБЫ БЕСШОВНЫЕ, ГОРЯЧЕДЕФОРМИРОВАННЫЕ (ПРОКАТ ДЛЯ ПРОИЗВОДСТВА МУФТ К ОБСАДНЫМ ТРУБАМ) ПО API 5CT, БЕЗ РЕЗЬБЫ, ИЗ НЕЛЕГИРОВАННОЙ СТАЛИ ГРУППЫ ПРОЧНОСТИ L80, ДИАМЕТРОМ 200.03 Х 25.4 ММ. - 5965.84 ФУТОВ.:/ | 7304399300 | 194730 | 285184.05 | ОАО "ВТЗ" | 2012-03-30
US | FOB | ТРУБЫ БЕСШОВНЫЕ, ГОРЯЧЕДЕФОРМИРОВАННЫЕ (ПРОКАТ ДЛЯ ПРОИЗВОДСТВА МУФТ К ОБСАДНЫМ ТРУБАМ) ПО API 5CT, ИЗ НЕЛЕГИРОВАННОЙ СТАЛИ ГРУППЫ ПРОЧНОСТИ L80, БЕЗ РЕЗЬБЫ, ПО СПЕЦ.060452 ДИАМЕТРОМ 158.5 Х 20.96 ММ.-529.55 ФУТОВ.:/ТРУБЫ БЕСШОВНЫЕ, ГОРЯЧЕДЕФОРМИРОВАННЫЕ, | 7304399200 | 22235 | 27758.48 | ОАО "ВТЗ" | 2012-04-04
US | FCA | ТРУБЫ БЕСШОВНЫЕ НАСОСНО-КОМПРЕССОРНЫЕ С ВЫСАЖЕННЫМИ НАРУЖУ КОНЦАМИ, С РЕЗЬБОЙ И МУФТАМИ API 5СТ ИЗ ЛЕГИРОВАННОЙ МАРКИ СТАЛИ 30Г2, РАЗМЕР 73,02*5,51ММ. НЕ ЛЕГИРОВАНЫ ТИТАНОМ НЕ МАРТЕНСИТНОСТАРЕЮЩИЕ, ПРЕДЕЛ ПРОЧНОСТИ 674-730МРА(69-74КГС/ММ.КВ.) НЕ ДВОЙ:/НЫЕ | 7304291009 | 50160 | 69973.2 | ОАО "ПЕРВОУРАЛЬСКИЙ НОВОТРУБНЫЙ ЗАВОД" | 2012-04-03
US | FOB | ТРУБЫ БЕСШОВНЫЕ, ГОРЯЧЕДЕФОРМИРОВАННЫЕ (ПРОКАТ ДЛЯ ПРОИЗВОДСТВА МУФТ К ОБСАДНЫМ ТРУБАМ) ПО API 5CT, ИЗ НЕЛЕГИРОВАННОЙ СТАЛИ ГРУППЫ ПРОЧНОСТИ N80, БЕЗ РЕЗЬБЫ, ПО СПЕЦ.066566 ДИАМЕТРОМ 200.03 Х 17.98 ММ.-986.63 ФУТОВ.ТРУБЫ БЕСШОВНЫЕ, ГОРЯЧЕДЕФОРМИРОВАННЫЕ, | 7304399300 | 65195 | 81996.91 | ОАО "ВТЗ" | 2012-04-04
US | FOB | ТРУБЫ БЕСШОВНЫЕ, ГОРЯЧЕДЕФОРМИРОВАННЫЕ (ПРОКАТ ДЛЯ ПРОИЗВОДСТВА МУФТ К ОБСАДНЫМ ТРУБАМ) ПО API 5CT, ИЗ НЕЛЕГИРОВАННОЙ СТАЛИ ГРУППЫ ПРОЧНОСТИ К55, БЕЗ РЕЗЬБЫ, ПО СПЕЦ.064302 ДИАМЕТРОМ 215.9 Х 18.67 ММ.-668.71 ФУТОВ.:/ | 7304399300 | 18595 | 26701.59 | ОАО "ВТЗ" | 2012-04-05
US | FOB | ТРУБЫ БЕСШОВНЫЕ, ГОРЯЧЕДЕФОРМИРОВАННЫЕ (ПРОКАТ ДЛЯ ПРОИЗВОДСТВА МУФТ К ОБСАДНЫМ ТРУБАМ) ПО API 5CT, ИЗ НЕЛЕГИРОВАННОЙ СТАЛИ ГРУППЫ ПРОЧНОСТИ L-80, БЕЗ РЕЗЬБЫ, ПО СПЕЦ.059803 ДИАМЕТРОМ 200.03 Х 17.98 ММ.-1763.68 ФУТОВ.:/ТРУБЫ БЕСШОВНЫЕ, ГОРЯЧЕДЕФОРМИРОВАНН | 7304399300 | 51715 | 73009.09 | ОАО "ВТЗ" | 2012-04-06
US | FOB | ТРУБЫ БЕСШОВНЫЕ, ГОРЯЧЕДЕФОРМИРОВАННЫЕ (ПРОКАТ ДЛЯ ПРОИЗВОДСТВА МУФТ К ОБСАДНЫМ ТРУБАМ) ПО API 5CT, ИЗ ЛЕГИРОВАННОЙ СТАЛИ ГРУППЫ ПРОЧНОСТИ Р110, БЕЗ РЕЗЬБЫ, ПО СПЕЦ.060124 ДИАМЕТРОМ 200.03 Х 18.11 ММ.-1485.54 ФУТОВ.:/ | 7304599300 | 36885 | 59243.34 | ОАО "ВТЗ" | 2012-04-06
UA | DAP | ТРУБЫ СТАЛЬНЫЕ БЕСШОВНЫЕ ОБСАДНЫЕ С МУФТАМИ, НЕ ПРЕДНАЗНАЧЕННЫЕ ДЛЯ РАБОТЫ В СРЕДЕ СОДЕРЖАЩЕЙ СЕРОВОДОРОД (H2S) С ПРЕДЕЛОМ ТЕКУЧЕСТИ 552-758 МПА, ПО ГОСТ 632-80, РЕЗЬБА "ОТТМ", ИСП. А, ГР. ПР. "Е", ДЛИНА 9720-11560 ММ,РАЗМЕРОМ: 324 Х 11.0 ММ:/ | 7304293009 | 81459 | 112087.58 | ОАО "СТЗ", | 2012-04-09
US | FOB | ТРУБЫ БЕСШОВНЫЕ, ГОРЯЧЕДЕФОРМИРОВАННЫЕ (ПРОКАТ ДЛЯ ПРОИЗВОДСТВА МУФТ К ОБСАДНЫМ ТРУБАМ) ПО API 5CT, ИЗ ЛЕГИРОВАННОЙ СТАЛИ ГРУППЫ ПРОЧНОСТИ Р110, БЕЗ РЕЗЬБЫ, ПО СПЕЦ.060124 ДИАМЕТРОМ 160.53 Х 24.77 ММ.-471.93 ФУТОВ.:/ | 7304599200 | 12015 | 19580.38 | ОАО "ВТЗ" | 2012-04-12
UA | DAP | ТРУБЫ СТАЛЬНЫЕ Б/ШОВНЫЕ ОБСАДНЫЕ С МУФТАМИ, НЕ ПРЕДНАЗНАЧЕННЫЕ ДЛЯ РАБОТЫ В СРЕДЕ СОДЕРЖАЩЕЙ СЕРОВОДОРОД (Н2S) ИЗ СТАЛИ С ПРЕДЕЛОМ ТЕКУЧЕСТИ НЕ БОЛЕЕ 758 МПА ГР.ПР. "Д", "Е", ГОСТ 632-80, ИСП. А, "ОТТМ", ДЛИНА - 8360 - 11890 ММ; РАЗМЕР: 324 Х 11.0ММ/:/ | 7304293009 | 40736 | 54333.09 | ОАО "СТЗ", | 2012-04-16
US | FOB | ТРУБЫ БЕСШОВНЫЕ, ГОРЯЧЕДЕФОРМИРОВАННЫЕ (ПРОКАТ ДЛЯ ПРОИЗВОДСТВА МУФТ К ОБСАДНЫМ ТРУБАМ) ПО API 5CT,ИЗ НЕЛЕГИРОВАННОЙ СТАЛИ ГРУППЫ ПРОЧНОСТИ "L80", БЕЗ РЕЗЬБЫ, ДИАМЕТРОМ 153.67 Х 12.70 ММ. ПО СПЕЦ. 067142 - 3474.50 ФУТОВ. 116 ТРУБ.:/ | 7304399200 | 45520 | 71470.47 | ОАО "ВТЗ" | 2012-04-25
US | FOB | ТРУБЫ СТАЛЬНЫЕ БЕСШОВНЫЕ НАСОСНО-КОМПРЕССОРНЫЕ (МУФТОВАЯ ЗАГОТОВКА),ИЗГОТОВЛЕНЫ В СООТВЕТСТВИИ С API SPEC 5CT,НЕ ПРЕДНАЗНАЧЕНЫ ДЛЯ РАБОТЫ В СРЕДЕ,СОДЕРЖАЩЕЙ СЕРОВОДОРОД,ДИАМЕТРХТОЛЩИНА СТЕНКИ:127Х12.17;77.8Х10.64 ММ,ДЛИНА 27.9 ФУТОВ,ВСЕГО СМ. ДОПОЛНЕНИЕ 4 | 7304291009 | 25555 | 41538.83 | ОАО "СИНАРСКИЙ ТРУБНЫЙ ЗАВОД" | 2012-04-26
US | FCA | ТРУБЫ БЕСШОВНЫЕ,НАСОСНО-КОМПРЕССОРНЫЕ,С ВЫСАЖЕННЫМИ НАРУЖУ КОНЦАМИ, С РЕЗЬБОЙ И МУФТАМИ,API 5СТ, РАЗМЕР:73,02*5,51 ММ,ЛЕГИРОВАННАЯ МАРКА СТАЛИ: 30Г2,НЕ ЛЕГИРОВАНА ТИТАНОМ,НЕ МАРТЕНСИТНОСТАРЕЮЩАЯ, ПРЕДЕЛ ПРОЧНОСТИ 655-748,5МПА (67-76 КГС/ММ.КВ.): ТРУБЫ НЕ | 7304291009 | 75800 | 105741 | ОАО "ПЕРВОУРАЛЬСКИЙ НОВОТРУБНЫЙ ЗАВОД" | 2012-05-05
AZ | DAF | ТРУБЫ СТАЛЬНЫЕ Б/ШОВНЫЕ ОБСАДНЫЕ С МУФТАМИ, НЕ ПРЕДНАЗНАЧЕННЫЕ ДЛЯ РАБОТЫ В СРЕДЕ СОДЕРЖАЩЕЙ СЕРОВОДОРОД (Н2S) ИЗ СТАЛИ С ПРЕДЕЛОМ ТЕКУЧЕСТИ НЕ БОЛЕЕ 758 МПА ГР.ПР. "Д", ГОСТ 632-80, ИСП. А, "ОТТМ", ДЛИНА - 9990 - 11500 ММ; РАЗМЕР:МЕТРАЖ - 527.16 М/324 Х | 7304293009 | 42132 | 53664.89 | ОАО "СТЗ", | 2012-05-04
UA | DAP | ТРУБЫ СТАЛЬНЫЕ Б/ШОВНЫЕ ОБСАДНЫЕ С МУФТАМИ, НЕ ПРЕДНАЗНАЧЕННЫЕ ДЛЯ РАБОТЫ В СРЕДЕ СОДЕРЖАЩЕЙ СЕРОВОДОРОД (Н2S) ИЗ СТАЛИ С ПРЕДЕЛОМ ТЕКУЧЕСТИ НЕ БОЛЕЕ 758 МПА ГР.ПР. "Е", ГОСТ 632-80, ИСП. А, "ОТТГ", ДЛИНА - 10460 - 11860 ММ; РАЗМЕР: 245 Х 12.0 ММ:/ | 7304293009 | 103112 | 157245.81 | ОАО "СТЗ", | 2012-05-05
US | FCA | ТРУБЫ БЕСШОВНЫЕ НАСОСНО-КОМПРЕССОРНЫЕ С ВЫСАЖЕННЫМИ КОНЦАМИ С РЕЗЬБОЙ И МУФТАМИ В СООТВЕТСТВИИ С API 5CT ЛЕГИРОВАННАЯ СТАЛЬ 30Г2, РАЗМЕР: 73,02*5,51ММ.НЕ ЛЕГИРОВАНА ТИТАНОМ, НЕ МАРТЕНСИТНОСТАРЕЮЩАЯ, ПРЕДЕЛЫ ПРОЧНОСТИ 612-633МРА(62-65КГС/ММ КВ.):ТРУБЫ НЕ Д | 7304291009 | 147890 | 177468 | ОАО "ПЕРВОУРАЛЬСКИЙ НОВОТРУБНЫЙ ЗАВОД" | 2012-05-14
US | FCA | ТРУБЫ ОБСАДНЫЕ БЕСШОВНЫЕ ГЛАДКИЕ,С НЕВЫСАЖЕННЫМИ КОНЦАМИ,БЕЗ РЕЗЬБЫ И МУФТ,ГОРЯЧЕДЕФОРМИРОВАННЫЕ ИЗ ЧЕРНЫХ МЕТАЛЛОВ.СТАНДАРТ API5CT,СТАЛЬ 30Г2(J55) 60.32*4.83ММ-175310КГ;СТАЛЬ 30Г2-2(J55) 60.32*4.83ММ- 14190КГ. СМ. ДОПОЛНЕНИЕ ПРЕДЕЛ ПРОЧНОСТИ93-125КСИ. ТР | 7304291009 | 189500 | 189500 | ОАО "ПЕРВОУРАЛЬСКИЙ НОВОТРУБНЫЙ ЗАВОД" | 2012-05-14
US | FCA | ТРУБЫ ОБСАДНЫЕ БЕСШОВНЫЕ ГЛАДКИЕ,С НЕВЫСАЖЕННЫМИ КОНЦАМИ,БЕЗ РЕЗЬБЫ И МУФТ ГОРЯЧЕДЕФОРМИРОВАННЫЕ ИЗ ЧЕРНЫХ МЕТАЛЛОВ ПО СТАНДАРТУ API5CT, МАРКА СТАЛИ 30Г2(J55),РАЗМЕР: 60.32*4.83ММ;73.02*5.51ММ; ПРЕДЕЛ ПРОЧНОСТИ 92-102КСИ. СМ. ДОПОЛНЕНИЕ ТРУБЫ НЕМАРТЕНСИТН | 7304291009 | 65190 | 65190 | ОАО "ПЕРВОУРАЛЬСКИЙ НОВОТРУБНЫЙ ЗАВОД" | 2012-05-21
UA | DAP | ТРУБЫ СТАЛЬНЫЕ Б/Ш ОБСАДНЫЕ С МУФТАМИ, НЕ ПРЕДНАЗНАЧЕННЫЕ ДЛЯ РАБОТЫ В СРЕДЕ СОДЕРЖАЩЕЙ СЕРОВОДОРОД (Н2S) С ПРЕДЕЛОМ ТЕКУЧЕСТИ НЕ БОЛЕЕ 758 МПА, ГР.ПР."Е", ГОСТ 632-80, ОТТГ, РАЗМЕРОМ: 245 Х 10.0 ММ - 75646 КГ; 245 Х 11.1 - 55085 КГ, 245 Х 12.0 -6781 КГ./ | 7304293009 | 137512 | 209705.82 | ОАО "СТЗ", | 2012-05-24
UA | DAP | ТРУБЫ СТАЛЬНЫЕ Б/Ш ОБСАДНЫЕ С МУФТАМИ, НЕ ПРЕДНАЗНАЧЕННЫЕ ДЛЯ РАБОТЫ В СРЕДЕ СОДЕРЖАЩЕЙ СЕРОВОДОРОД (Н2S) С ПРЕДЕЛОМ ТЕКУЧЕСТИ 758 МПА И БОЛЕЕ, ГР.ПР."Е", ГОСТ 632-80, ОТТГ, РАЗМЕРОМ: 245 Х 11.1 ММ:/ | 7304293001 | 40322 | 61491.05 | ОАО "СТЗ", | 2012-05-24
US | FOB | ТРУБЫ БЕСШОВНЫЕ, ГОРЯЧЕДЕФОРМИРОВАННЫЕ (ПРОКАТ ДЛЯ ПРОИЗВОДСТВА МУФТ К ОБСАДНЫМ ТРУБАМ) ПО API 5CT, БЕЗ РЕЗЬБЫ, ИЗ НЕЛЕГИРОВАННОЙ СТАЛИ ГРУППЫ ПРОЧНОСТИ К55, ДИАМЕТРОМ 153.67 Х 12.7 ММ., ПО СПЕЦ.061006 - 9829.29 ФУТОВ, ПО СПЕЦ.061022 - 9896.05 ФУТОВ./:/ | 7304399200 | 264815 | 373795.19 | ОАО "ВТЗ" | 2012-05-30
US | FCA | ТРУБЫ ОБСАДНЫЕ БЕСШОВНЫЕ,С НЕВЫСАЖЕННЫМИ КОНЦАМИ,БЕЗ РЕЗЬБЫ И МУФТ,ГОРЯЧЕДЕФОРМИРОВАННЫЕ ИЗ ЧЕРНЫХ МЕТАЛЛОВ СТАНДАРТ API SPEC.5CT ИЗДАНИЕ 9,СТАЛЬ 30Г2(J55),РАЗМЕР 60.32*4.83ММ.ПРЕДЕЛ ПРОЧН.93-125КСИ.НЕ ДЛЯ ЯДЕРНЫХ РЕАКТОРОВ:/ | 7304291009 | 451290 | 451290 | ОАО "ПЕРВОУРАЛЬСКИЙ НОВОТРУБНЫЙ ЗАВОД" | 2012-05-30
US | FCA | ТРУБЫ ОБСАДНЫЕ БЕСШОВНЫЕ,С НЕВЫСАЖЕННЫМИ КОНЦАМИ,БЕЗ РЕЗЬБЫ И МУФТ,ГОРЯЧЕДЕФОРМИРОВАННЫЕ ИЗ ЧЕРНЫХ МЕТАЛЛОВ СТАНДАРТ API SPEC.5CT ИЗДАНИЕ 9,СТАЛЬ 30Г2(J55),РАЗМЕР 60.32*4.83ММ.ПРЕДЕЛ ПРОЧН.98-109КСИ.НЕ ДЛЯ ЯДЕРНЫХ РЕАКТОРОВ:/ | 7304291009 | 53330 | 53330 | ОАО "ПЕРВОУРАЛЬСКИЙ НОВОТРУБНЫЙ ЗАВОД" | 2012-05-31
US | FOB | ТРУБЫ БЕСШОВНЫЕ, ГОРЯЧЕДЕФОРМИРОВАННЫЕ (ПРОКАТ ДЛЯ ПРОИЗВОДСТВА МУФТ К ОБСАДНЫМ ТРУБАМ) ПО API 5CT, БЕЗ РЕЗЬБЫ, ИЗ НЕЛЕГИРОВАННОЙ СТАЛИ ГРУППЫ ПРОЧНОСТИ К55, ПО СПЕЦ.057611 ДИАМЕТРОМ 269.88 Х 21.06 ММ.-10895.56 ФУТОВ, ПО СПЕЦ.056329 ДИАМЕТРОМ 365.12Х 19.9 | 7304399300 | 489597 | 630577.37 | ОАО "ВТЗ" | 2012-05-30
UA | DAP | ТРУБЫ СТАЛЬНЫЕ Б/Ш ОБСАДНЫЕ С МУФТАМИ, НЕ ПРЕДНАЗНАЧЕННЫЕ ДЛЯ РАБОТЫ В СРЕДЕ СОДЕРЖАЩЕЙ СЕРОВОДОРОД (Н2S) С ПРЕДЕЛОМ ТЕКУЧЕСТИ НЕ БОЛЕЕ 758 МПА, ГР.ПР."Е", ГОСТ 632-80, ОТТГ, РАЗМЕРОМ: 245 Х 10.0 ММ:/ | 7304293009 | 52660 | 80306.5 | ОАО "СТЗ", | 2012-05-25
US | FOB | ТРУБЫ БЕСШОВНЫЕ, ГОРЯЧЕДЕФОРМИРОВАННЫЕ (ПРОКАТ ДЛЯ ПРОИЗВОДСТВА МУФТ К ОБСАДНЫМ ТРУБАМ) ПО API 5CT, ИЗ ЛЕГИРОВАННОЙ СТАЛИ ГРУППЫ ПРОЧНОСТИ Р110, БЕЗ РЕЗЬБЫ, ДИАМЕТРОМ 153.67 Х 12.7 ММ.-3486.02 ФУТОВ.:/ | 7304599200 | 47405 | 75542.05 | ОАО "ВТЗ" | 2012-06-01
US | FOB | ТРУБЫ БЕСШОВНЫЕ, ГОРЯЧЕДЕФОРМИРОВАННЫЕ (ПРОКАТ ДЛЯ ПРОИЗВОДСТВА МУФТ К ОБСАДНЫМ ТРУБАМ) ПО API 5CT, ИЗ ЛЕГИРОВАННОЙ СТАЛИ ГРУППЫ ПРОЧНОСТИ Р110, БЕЗ РЕЗЬБЫ, ДИАМЕТРОМ 200.03 Х 18.11 ММ.-3075.25 ФУТОВ.:/ | 7304599300 | 74175 | 122640.97 | ОАО "ВТЗ" | 2012-06-01
US | FOB | ТРУБЫ БЕСШОВНЫЕ, ГОРЯЧЕДЕФОРМИРОВАННЫЕ (ПРОКАТ ДЛЯ ПРОИЗВОДСТВА МУФТ К ОБСАДНЫМ ТРУБАМ) ПО API 5CT, БЕЗ РЕЗЬБЫ, ИЗ ЛЕГИРОВАННОЙ СТАЛИ ГРУППЫ ПРОЧНОСТИ Р110, ДИАМЕТРОМ 158.75 Х 25.4 ММ. - 10676.33 ФУТОВ.:/ | 7304599200 | 270690 | 437729.53 | ОАО "ВТЗ" | 2012-06-01
US | FOB | ТРУБЫ БЕСШОВНЫЕ, ГОРЯЧЕДЕФОРМИРОВАННЫЕ (ПРОКАТ ДЛЯ ПРОИЗВОДСТВА МУФТ К ОБСАДНЫМ ТРУБАМ) ПО API 5CT, БЕЗ РЕЗЬБЫ, ИЗ НЕЛЕГИРОВАННОЙ СТАЛИ ГРУППЫ ПРОЧНОСТИ К55, ДИАМЕТРОМ 153.67 Х 12.7 ММ. - 9610.77 ФУТОВ.:/ | 7304399200 | 129380 | 182124.1 | ОАО "ВТЗ" | 2012-06-01
US | FOB | ТРУБЫ БЕСШОВНЫЕ, ГОРЯЧЕДЕФОРМИРОВАННЫЕ (ПРОКАТ ДЛЯ ПРОИЗВОДСТВА МУФТ К ОБСАДНЫМ ТРУБАМ) ПО API 5CT, БЕЗ РЕЗЬБЫ, ИЗ НЕЛЕГИРОВАННОЙ СТАЛИ ГРУППЫ ПРОЧНОСТИ К55, ДИАМЕТРОМ 269.88 Х 19.96ММ - 7944.28 ФУТОВ.:/ | 7304399300 | 302598 | 397214 | ОАО "ВТЗ" | 2012-06-01
US | FOB | ТРУБЫ БЕСШОВНЫЕ, ГОРЯЧЕДЕФОРМИРОВАННЫЕ (ПРОКАТ ДЛЯ ПРОИЗВОДСТВА МУФТ К ОБСАДНЫМ ТРУБАМ) ПО API 5CT, БЕЗ РЕЗЬБЫ, ИЗ НЕЛЕГИРОВАННОЙ СТАЛИ ГРУППЫ ПРОЧНОСТИ К55, ПО СПЕЦ.060169 ДИАМЕТРОМ 269.88 Х 19.96 ММ. - 7937.05 ФУТОВ, СПЕЦ.060579 ДИАМЕТРОМ 269.88 Х21.06 | 7304399300 | 358583 | 470981.92 | ОАО "ВТЗ" | 2012-06-01
US | FOB | ТРУБЫ БЕСШОВНЫЕ, ГОРЯЧЕДЕФОРМИРОВАННЫЕ (ПРОКАТ ДЛЯ ПРОИЗВОДСТВА МУФТ К ОБСАДНЫМ ТРУБАМ) ПО API 5CT, ИЗ НЕЛЕГИРОВАННОЙ СТАЛИ ГРУППЫ ПРОЧНОСТИ J55, N80, L80, БЕЗ РЕЗЬБЫ,ПО СПЕЦ.061004 ДИАМЕТРОМ 77.8 Х 10.64 ММ.-12917.69 ФУТОВ; ПО СПЕЦ.061007ДИАМЕТРОМ 77.8 Х | 7304399200 | 216735 | 311701.95 | ОАО "ВТЗ" | 2012-06-01
UA | CPT | ТРУБЫ СТАЛЬНЫЕ БЕСШОВНЫЕ ИЗ ЧЕРНЫХ МЕТАЛЛОВ ОБСАДНЫЕ, С ТРЕУГОЛЬНОЙ РЕЗЬБОЙ, ИСПОЛЬЗУЕМЫЕ ПРИ БУРЕНИИ НЕФТЯНЫХ ИЛИ ГАЗОВЫХ СКВАЖИН ТУ 14-3-1575-88, СТАЛЬ Д. ДИАМЕТР 426Х11ММ-39,925ТН. ТРУБЫ НЕ ЯВЛЯЮТСЯ ДЛЯ ЯДЕРНЫХ СМ. ДОПОЛНЕНИЕ РЕАКТОРОВ, НЕ ЯВЛЯЮТСЯ МНО | 7304299009 | 39925 | 53776.88 | ОАО "ЧЕЛЯБИНСКИЙ ТРУБОПРОКАТНЫЙ ЗАВОД" | 2012-06-13
US | FCA | ТРУБЫ ОБСАДНЫЕ НАСОСНО-КОМПРЕССОРНЫЕ БЕСШОВНЫЕ,С НЕВЫСАЖЕННЫМИ КОНЦАМИ,ГЛАДКИЕ,БЕЗ РЕЗЬБЫ И МУФТ, ГОРЯЧЕДЕФОРМИРОВАННЫЕ СТАНДАРТ API SPEC.5CT ИЗДАНИЕ 9. ИЗ ЛЕГИРОВАННОЙ СТАЛИ 30Г2, ГРУППА ПРОЧНОСТИ J55.РАЗМЕР 73.02*5.51ММ; СМ. ДОПОЛНЕНИЕ ДЛИНА9.15-9.75М;7 | 7304291009 | 269110 | 269110 | ОАО "ПЕРВОУРАЛЬСКИЙ НОВОТРУБНЫЙ ЗАВОД" | 2012-06-22
US | FCA | ТРУБЫ ОБСАДНЫЕ НАСОСНО-КОМПРЕССОРНЫЕ БЕСШОВНЫЕ,С НЕВЫСАЖЕННЫМИ КОНЦАМИ,ГЛАДКИЕ,БЕЗ РЕЗЬБЫ И МУФТ, ГОРЯЧЕДЕФОРМИРОВАННЫЕ СТАНДАРТ API SPEC.5CT ИЗДАНИЕ 9. ИЗ ЛЕГИРОВАННОЙ СТАЛИ 30Г2, ГРУППА ПРОЧНОСТИ J55.РАЗМЕР 73.02*5.51ММ,ДЛИНА 9.15-9.75М СМ.ДОПОЛНЕНИЕ 76 | 7304291009 | 68030 | 68030 | ОАО "ПЕРВОУРАЛЬСКИЙ НОВОТРУБНЫЙ ЗАВОД" | 2012-06-22
AZ | CPT | ТРУБЫ ГОРЯЧЕДЕФОРМИРОВАННЫЕ НАСОСНО-КОМПРЕССОРНЫЕ С ВЫСАЖЕННЫМИ КОНЦАМИ,ГЛАДКИЕ,БЕСШОВНЫЕ БЕЗ РЕЗЬБЫ И МУФТ ПО ГОСТ633-80 ИСПОЛНЕНИЕ А;СТАЛЬ 38Г2С;ГРУППА ПРОЧНОСТИ К; РАЗМЕР 73*5.5ММ;ОБЩИЙ МЕТРАЖ 14407М.ПРЕДЕЛ ПРОЧНОСТИ 85-97КГС/КВ.ММ. СМ. ДОПОЛНЕНИЕТРУБЫ | 7304291009 | 133970 | 167462.5 | ОАО "ПЕРВОУРАЛЬСКИЙ НОВОТРУБНЫЙ ЗАВОД" | 2012-06-26
DE | DAP | ТРУБЫ СТАЛЬНЫЕ БЕСШОВНЫЕ (МУФТОВЫЕ) ГОРЯЧЕДЕФОРМИРОВАННЫЕ,ПРЕДНАЗНАЧЕННЫЕ ДЛЯ ДАЛЬНЕЙШЕЙ ПОРЕЗКИ НА МУФТОВЫЕ ЗАГОТОВКИ С ЦЕЛЬЮ ИСПЫТАНИЯ МУФТОНАРЕЗНЫХ СТАНКОВ, ПО API 5СТ ИЗ ЛЕГИРОВАННОЙ СТАЛИ 25ХГМА НАРУЖНЫМ ДИАМЕТРОМ 156ММ *18ММ - 5ШТ. С СОДЕРЖАНИЕМ ХР | 7304599200 | 1630 | 1332.94 | ОАО "ТАГМЕТ" | 2012-06-25
DE | DAP | ТРУБЫ СТАЛЬНЫЕ БЕСШОВНЫЕ (МУФТОВЫЕ) ГОРЯЧЕДЕФОРМИРОВАННЫЕ, ПРЕДНАЗНАЧЕННЫЕ ДЛЯ ДАЛЬНЕЙШЕЙ ПОРЕЗКИ НА МУФТОВЫЕ ЗАГОТОВКИ С ЦЕЛЬЮ ИСПЫТАНИЯ МУФТОНАРЕЗНЫХ СТАНКОВ, ИЗ НЕЛЕГИРОВАННОЙ СТАЛИ 32Г2А: ПО API 5СТ НАРУЖНЫМ ДИАМЕТРОМ 190ММ *24ММ - 5ШТ., ПО ГОСТ 632-8 | 7304399300 | 5375 | 3679.77 | ОАО "ТАГМЕТ" | 2012-06-25
US | FCA | ТРУБЫ ОБСАДНЫЕ НАСОСНО-КОМПРЕССОРНЫЕ БЕСШОВНЫЕ,С НЕВЫСАЖЕННЫМИ КОНЦАМИ,ГЛАДКИЕ,БЕЗ РЕЗЬБЫ И МУФТ, ГОРЯЧЕДЕФОРМИРОВАННЫЕ СТАНДАРТ API SPEC.5CT ИЗДАНИЕ 9. ИЗ ЛЕГИРОВАННОЙ СТАЛИ 30Г2, ГРУППА ПРОЧНОСТИ J55.РАЗМЕР 73.02*5.51ММ; СМ. ДОПОЛНЕНИЕ ДЛИНА9.15-9.75М;7 | 7304291009 | 379520 | 379520 | ОАО "ПЕРВОУРАЛЬСКИЙ НОВОТРУБНЫЙ ЗАВОД" | 2012-06-25
AZ | CPT | ТРУБЫ ГОРЯЧЕДЕФОРМИРОВАННЫЕ НАСОСНО-КОМПРЕССОРНЫЕ С НАРЕЗАННЫМИ КОНЦАМИ БЕЗ ВЫСАДКИ,ГЛАДКИЕ,БЕСШОВНЫЕ БЕЗ МУФТ ПО СТАНДАРТУ API SPEC.5CT ИЗДАНИЕ 9;СТ.37Г2Ф,ГРУППА ПРОЧНОСТИ Р110;РАЗМЕР 73.02*5.51ММ; ОБЩИЙ МЕТРАЖ 11470М. СМ. ДОПОЛНЕНИЕ ПРЕДЕЛПРОЧН.924.5-96 | 7304291009 | 105010 | 166965.9 | ОАО "ПЕРВОУРАЛЬСКИЙ НОВОТРУБНЫЙ ЗАВОД" | 2012-06-26
US | FCA | ТРУБЫ СТАЛЬНЫЕ НАСОСНО-КОМПРЕССОРНЫЕ, БЕЗ РЕЗЬБЫ И МУФТ, ИЗ ЧЕРНЫХ МЕТАЛЛОВ, РАЗМЕР: 73,02*5,51 ММ, API 5CT, МАРКА СТАЛИ 30Г2, НЕ ЛЕГИРОВАНА ТИТАНОМ, НЕ МАРТЕНСИТНОСТАРЕЮЩАЯ, ПРЕДЕЛ ПРОЧНОСТИ 92-107 КСИ. ТРУБЫ НЕ ДВОЙНЫЕ, НЕ МНОГОСТЕННЫЕ, НЕ ДЛЯ ЯДЕРНЫХ Р | 7304291009 | 181330 | 181330 | ОАО "ПЕРВОУРАЛЬСКИЙ НОВОТРУБНЫЙ ЗАВОД" | 2012-06-26
UA | FCA | ТРУБЫ СТАЛЬНЫЕ БЕСШОВНЫЕ ГОРЯЧЕДЕФОРМИРОВАННЫЕ ИЗ НЕЛЕГИРОВАННОЙ СТАЛИ, ОБСАДНЫЕ С МУФТАМИ, МАРКА СТАЛИ Д,ТУ 14-3-1575-88,ДИАМЕТР 426Х11ММ-20,29ТН. ТРУБЫ НЕ ЯВЛЯЮТСЯ МНОГОЦЕЛЕВЫМИ КОММУНИКАЦИЯМИ ТИПА "ТРУБА В ТРУБЕ" НЕ ИСПОЛЬЗУЮТСЯ В ЯДЕРНЫХ РЕАКТОРАХ./:/ | 7304299009 | 20290 | 29421.57 | ОАО "ЧЕЛЯБИНСКИЙ ТРУБОПРОКАТНЫЙ ЗАВОД" | 2012-06-28
AZ | CPT | ТРУБЫ ГОРЯЧЕДЕФОРМИРОВАННЫЕ НАСОСНО-КОМПРЕССОРНЫЕ С НЕВЫСАЖЕННЫМИ КОНЦАМИ,ГЛАДКИЕ,БЕСШОВНЫЕ БЕЗ РЕЗЬБЫ И МУФТ ПО ГОСТ633-80 ИСПОЛНЕНИЕ А;СТАЛЬ 38Г2С;ГРУППА ПРОЧНОСТИ К;РАЗМЕР 73*5.5ММ;ДЛИНА 9.5-10.5М;ОБЩИЙ МЕТРАЖ 14397М СМ. ДОПОЛНЕНИЕ ПРЕДЕЛПРОЧНОСТИ 85-9 | 7304291009 | 133460 | 166825 | ОАО "ПЕРВОУРАЛЬСКИЙ НОВОТРУБНЫЙ ЗАВОД" | 2012-06-27
UA | FCA | ТРУБЫ СТАЛЬНЫЕ БЕСШОВНЫЕ ГОРЯЧЕДЕФОРМИРОВАННЫЕ ИЗ НЕЛЕГИРОВАННОЙ СТАЛИ, ОБСАДНЫЕ С МУФТАМИ, МАРКА СТАЛИ Д,ТУ 14-3-1575-88,ДИАМЕТР 426Х11ММ-19,14ТН. ТРУБЫ НЕ ЯВЛЯЮТСЯ МНОГОЦЕЛЕВЫМИ КОММУНИКАЦИЯМИ ТИПА "ТРУБА В ТРУБЕ" НЕ ИСПОЛЬЗУЮТСЯ В ЯДЕРНЫХ РЕАКТОРАХ./:/ | 7304299009 | 19140 | 27810.65 | ОАО "ЧЕЛЯБИНСКИЙ ТРУБОПРОКАТНЫЙ ЗАВОД" | 2012-06-28
AZ | CPT | ТРУБЫ ГОРЯЧЕДЕФОРМИРОВАННЫЕ НАСОСНО-КОМПРЕССОРНЫЕ ГЛАДКИЕ,БЕСШОВНЫЕ ПО ГОСТ633-80 ИСПОЛНЕНИЕ А;БЕЗ РЕЗЬБЫ;СТАЛЬ 38Г2С;ГРУППА ПРОЧНОСТИ К;РАЗМЕР 73*5.5ММ, ДЛИНА 9.5-10.5М;ВСЕГО 7170М. ПРЕДЕЛ ПРОЧНОСТИ 84.5-91КГС/КВ.ММ, СМ. ДОПОЛНЕНИЕ ПРЕДЕЛ ТЕКУЧЕСТИ52-59. | 7304291009 | 66690 | 83362.5 | ОАО "ПЕРВОУРАЛЬСКИЙ НОВОТРУБНЫЙ ЗАВОД" | 2012-06-28
AZ | CPT | ТРУБЫ ГОРЯЧЕДЕФОРМИРОВАННЫЕ НАСОСНО-КОМПРЕССОРНЫЕ ГЛАДКИЕ,БЕСШОВНЫЕ ПО ГОСТ633-80 ИСПОЛНЕНИЕ А;БЕЗ РЕЗЬБЫ;СТАЛЬ 38Г2С;30Г2;38Г2С-1;ГРУППА ПРОЧНОСТИ К;РАЗМЕР 73*5.5ММ;ДЛИНА 9.5-10.5М;ВСЕГО 27697М. СМ. ДОПОЛНЕНИЕ ПРЕДЕЛ ПРОЧНОСТИ 70.5-91КГС/КВ.ММ,ПРЕДЕЛ ТЕК | 7304291009 | 257420 | 321775 | ОАО "ПЕРВОУРАЛЬСКИЙ НОВОТРУБНЫЙ ЗАВОД" | 2012-06-29
AZ | CPT | ТРУБЫ ГОРЯЧЕДЕФОРМИРОВАННЫЕ НАСОСНО-КОМПРЕССОРНЫЕ С НЕВЫСАЖЕННЫМИ КОНЦАМИ,ГЛАДКИЕ,БЕСШОВНЫЕ БЕЗ МУФТ ПО СТАНДАРТУ API SPEC.5CT ИЗДАНИЕ 9;СТ.37Г2Ф,ГРУППА ПРОЧНОСТИ Р110;КРУГЛОГО СЕЧЕНИЯ РАЗМЕР 73.02*5.51ММ; ОБЩИЙ МЕТРАЖ 42151М. СМ. ДОПОЛНЕНИЕ ПРЕДЕЛПРОЧН.8 | 7304291009 | 385580 | 613072.2 | ОАО "ПЕРВОУРАЛЬСКИЙ НОВОТРУБНЫЙ ЗАВОД" | 2012-06-29
US | FCA | ТРУБЫ ОБСАДНЫЕ НАСОСНО-КОМПРЕССОРНЫЕ БЕСШОВНЫЕ,С НЕВЫСАЖЕННЫМИ КОНЦАМИ,ГЛАДКИЕ,БЕЗ РЕЗЬБЫ И МУФТ, ГОРЯЧЕДЕФОРМИРОВАННЫЕ СТАНДАРТ API SPEC.5CT ИЗДАНИЕ 9. ИЗ ЛЕГИРОВАННОЙ СТАЛИ 30Г2, ГРУППА ПРОЧНОСТИ J55.РАЗМЕР 73.02*5.51ММ; СМ. ДОПОЛНЕНИЕ ДЛИНА8.80-9.80М;7 | 7304291009 | 55500 | 55500 | ОАО "ПЕРВОУРАЛЬСКИЙ НОВОТРУБНЫЙ ЗАВОД" | 2012-06-29
US | FCA | ТРУБЫ СТАЛЬНЫЕ НАСОСНО-КОМПРЕССОРНЫЕ, БЕЗ РЕЗЬБЫ И МУФТ, ИЗ ЧЕРНЫХ МЕТАЛЛОВ, РАЗМЕР: 73,02*5,51 ММ, API 5CT, МАРКА СТАЛИ 30Г2, НЕ ЛЕГИРОВАНА ТИТАНОМ, НЕ МАРТЕНСИТНОСТАРЕЮЩАЯ, ПРЕДЕЛ ПРОЧНОСТИ 92-107 КСИ. ТРУБЫ НЕ ДВОЙНЫЕ, НЕ МНОГОСТЕННЫЕ, НЕ ДЛЯ ЯДЕРНЫХ Р | 7304291009 | 230520 | 230520 | ОАО "ПЕРВОУРАЛЬСКИЙ НОВОТРУБНЫЙ ЗАВОД" | 2012-06-29
US | FOB | ТРУБЫ БЕСШОВНЫЕ, ГОРЯЧЕДЕФОРМИРОВАННЫЕ (ПРОКАТ ДЛЯ ПРОИЗВОДСТВА МУФТ К ОБСАДНЫМ ТРУБАМ) ПО API 5CT, ИЗ НЕЛЕГИРОВАННОЙ СТАЛИ ГРУППЫ ПРОЧНОСТИ К55, L80, БЕЗ РЕЗЬБЫ, ПО СПЕЦ.060115 ДИАМЕТРОМ365.12 Х 19.96 ММ.-3257.23 ФУТОВ; ПО СПЕЦ.060116 ДИАМЕТРОМ 244.48 Х | 7304399300 | 4010079 | 5245174.7 | ОАО "ВТЗ" | 2012-07-12
US | FOB | ТРУБЫ БЕСШОВНЫЕ, ГОРЯЧЕДЕФОРМИРОВАННЫЕ (ПРОКАТ ДЛЯ ПРОИЗВОДСТВА МУФТ К ОБСАДНЫМ ТРУБАМ) ПО API 5CT, ИЗ ЛЕГИРОВАННОЙ СТАЛИ ГРУППЫ ПРОЧНОСТИ Р110, БЕЗ РЕЗЬБЫ, ПО СПЕЦ.064307 ДИАМЕТРОМ 269.88 Х 19.96 ММ.-2415.91 ФУТОВ.:/ | 7304599300 | 91828 | 135050.05 | ОАО "ВТЗ" | 2012-07-12
UA | DAP | ТРУБЫ СТАЛЬНЫЕ БЕСШОВНЫЕ ОБСАДНЫЕ ПО ГОСТ 632-80, ИСП. А, ГР.ПР - М, И МУФТЫ К НИМ ОТТГ ПРЕДЕЛ ТЕКУЧЕСТИ - (934-947) МПА, ДИАМЕТРОМ: 168*12,1 ММ:/ | 7304291001 | 159382 | 261386.48 | ОАО "ТАГМЕТ" | 2012-07-09
DE | DAP | ТРУБЫ ИЗ СТАЛИ 32ХГ,ОБСАДНЫЕ,БЕСШОВНЫЕ,БЕЗ РЕЗЬБЫ, БЕЗ МУФТ.ПРЕДЕЛ ТЕКУЧЕСТИ 826-839(МПА),ИЗГОТОВЛЕНЫ ПО API SPEC 5CT PSL1,ОБЩЕПРОМЫШЛЕННОГО ПРИМЕНЕНИЯ.РАЗМЕРЫ: ДИАМЕТР 168,28(ММ),ТОЛЩИНА СТЕНКИ 10,59(ММ),ДЛИНА 3,75-12,00(М).ВСЕГО 22 ШТУКИ, СМ. ДОПОЛ:/НЕН | 7304291001 | 5830 | 8514.66 | ОАО "СИНАРСКИЙ ТРУБНЫЙ ЗАВОД" | 2012-07-13
US | FCA | ТРУБЫ СТАЛЬНЫЕ НАСОСНО-КОМПРЕССОРНЫЕ, БЕЗ РЕЗЬБЫ И МУФТ, ИЗ ЧЕРНЫХ МЕТАЛЛОВ, РАЗМЕР: 73,02*5,51 ММ, API 5CT, МАРКА СТАЛИ 30Г2, НЕ ЛЕГИРОВАНА ТИТАНОМ, НЕ МАРТЕНСИТНОСТАРЕЮЩАЯ, ПРЕДЕЛ ПРОЧНОСТИ 92-97 КСИ. ТРУБЫ НЕ ДВОЙНЫЕ, НЕ МНОГОСТЕННЫЕ, НЕ ДЛЯ ЯДЕРН:/ЫХ | 7304291009 | 135300 | 135300 | ОАО "ПЕРВОУРАЛЬСКИЙ НОВОТРУБНЫЙ ЗАВОД" | 2012-07-04
US | FCA | ТРУБЫ СТАЛЬНЫЕ НАСОСНО-КОМПРЕССОРНЫЕ, БЕЗ РЕЗЬБЫ И МУФТ, ИЗ ЧЕРНЫХ МЕТАЛЛОВ, РАЗМЕР: 73,02*5,51 ММ, API 5CT, МАРКА СТАЛИ 30Г2, НЕ ЛЕГИРОВАНА ТИТАНОМ, НЕ МАРТЕНСИТНОСТАРЕЮЩАЯ, ПРЕДЕЛ ПРОЧНОСТИ 92-97 КСИ. ТРУБЫ НЕ ДВОЙНЫЕ, НЕ МНОГОСТЕННЫЕ, НЕ ДЛЯ ЯДЕРН:/ЫХ | 7304291009 | 131640 | 131640 | ОАО "ПЕРВОУРАЛЬСКИЙ НОВОТРУБНЫЙ ЗАВОД" | 2012-07-05
US | FCA | ТРУБЫ СТАЛЬНЫЕ НАСОСНО-КОМПРЕССОРНЫЕ, БЕЗ РЕЗЬБЫ И МУФТ, ИЗ ЧЕРНЫХ МЕТАЛЛОВ, РАЗМЕР:73,02*5,51 ММ, API 5CT, МАРКА СТАЛИ 30Г2, НЕ ЛЕГИРОВАНА ТИТАНОМ, НЕ МАРТЕНСИТНОСТАРЕЮЩАЯ, ПРЕДЕЛ ПРОЧНОСТИ 93-98 КСИ.ТРУБЫ НЕ ДВОЙНЫЕ, НЕ МНОГОСТЕН,НЕ ДЛЯ ЯДЕРН.РЕАКТ:/ | 7304291009 | 65980 | 65980 | ОАО "ПЕРВОУРАЛЬСКИЙ НОВОТРУБНЫЙ ЗАВОД" | 2012-07-06
US | FCA | ТРУБЫ СТАЛЬНЫЕ БЕСШОВНЫЕ НАСОСНО-КОМПРЕССОРНЫЕ, С РЕЗЬБОЙ И МУФТАМИ, РАЗМЕРЫ:60,32*4,83ММ, API 5CT, МАРКА СТАЛИ 30Г2, НЕ ЛЕГИРОВАНА ТИТАНОМ, НЕ МАРТЕНСИТНОСТАРЕЮЩАЯ, ПРЕДЕЛ ПРОЧНОСТИ 633-655 МРА. ТРУБЫ НЕ ДВОЙНЫЕ, НЕ МНОГОСТЕННЫЕ, НЕ ДЛЯ ЯДЕРНЫХ РЕАК:/ТОР | 7304291009 | 56710 | 62381 | ОАО "ПЕРВОУРАЛЬСКИЙ НОВОТРУБНЫЙ ЗАВОД" | 2012-07-12
US | FCA | ТРУБЫ СТАЛЬНЫЕ НАСОСНО-КОМПРЕССОРНЫЕ, БЕЗ РЕЗЬБЫ И МУФТ, ИЗ ЧЕРНЫХ МЕТАЛЛОВ, РАЗМЕР: 73,02*5,51 ММ, API 5CT, МАРКА СТАЛИ 30Г2, НЕ ЛЕГИРОВАНА ТИТАНОМ, НЕ МАРТЕНСИТНОСТАРЕЮЩАЯ, ПРЕДЕЛ ПРОЧНОСТИ 92-107 КСИ. ТРУБЫ НЕ ДВОЙНЫЕ, НЕ МНОГОСТЕННЫЕ, НЕ ДЛЯ ЯДЕРНЫХ Р | 7304291009 | 268610 | 268610 | ОАО "ПЕРВОУРАЛЬСКИЙ НОВОТРУБНЫЙ ЗАВОД" | 2012-07-09
US | FCA | ТРУБЫ ОБСАДНЫЕ НАСОСНО-КОМПРЕССОРНЫЕ БЕСШОВНЫЕ,С НЕВЫСАЖЕННЫМИ КОНЦАМИ,ГЛАДКИЕ,БЕЗ РЕЗЬБЫ И МУФТ, ГОРЯЧЕДЕФОРМИРОВАННЫЕ СТАНДАРТ API SPEC.5CT ИЗДАНИЕ 9. ИЗ ЛЕГИРОВАННОЙ СТАЛИ 30Г2, ГРУППА ПРОЧНОСТИ J55.РАЗМЕР 73.02*5.51ММ; СМ. ДОПОЛНЕНИЕ ДЛИНА:/8.80-9.80М | 7304291009 | 67590 | 67590 | ОАО "ПЕРВОУРАЛЬСКИЙ НОВОТРУБНЫЙ ЗАВОД" | 2012-07-10
US | FCA | ТРУБЫ СТАЛЬНЫЕ НАСОСНО-КОМПРЕССОРНЫЕ, БЕЗ РЕЗЬБЫ И МУФТ, ИЗ ЧЕРНЫХ МЕТАЛЛОВ, РАЗМЕР: 73,02*5,51 ММ, API 5CT, МАРКА СТАЛИ 30Г2, НЕ ЛЕГИРОВАНА ТИТАНОМ, НЕ МАРТЕНСИТНОСТАРЕЮЩАЯ, ПРЕДЕЛ ПРОЧНОСТИ 93-100 КСИ. ТРУБЫ НЕ ДВОЙНЫЕ, НЕ МНОГОСТЕННЫЕ, НЕ ДЛЯ ЯДЕР:/НЫХ | 7304291009 | 133200 | 133200 | ОАО "ПЕРВОУРАЛЬСКИЙ НОВОТРУБНЫЙ ЗАВОД" | 2012-07-11
US | FCA | ТРУБЫ ОБСАДНЫЕ НАСОСНО-КОМПРЕССОРНЫЕ БЕСШОВНЫЕ,С НЕВЫСАЖЕННЫМИ КОНЦАМИ,ГЛАДКИЕ,БЕЗ РЕЗЬБЫ И МУФТ, ГОРЯЧЕДЕФОРМИРОВАННЫЕ СТАНДАРТ API SPEC.5CT ИЗДАНИЕ 9. ИЗ ЛЕГИРОВАННОЙ СТАЛИ 30Г2, ГРУППА ПРОЧНОСТИ J55.РАЗМЕР 73.02*5.51ММ; СМ. ДОПОЛНЕНИЕ ДЛИНА8.80-9.80М; | 7304291009 | 66090 | 66090 | ОАО "ПЕРВОУРАЛЬСКИЙ НОВОТРУБНЫЙ ЗАВОД" | 2012-07-12
US | FCA | ТРУБЫ СТАЛЬНЫЕ БЕСШОВНЫЕ НАСОСНО-КОМПРЕССОРНЫЕ, С РЕЗЬБОЙ И МУФТАМИ, РАЗМЕР:73,02*5,51 ММ, API 5CT, МАРКА СТАЛИ 30Г2, НЕ ЛЕГИРОВАНА ТИТАНОМ, ПРЕДЕЛ ПРОЧ. 610-648 МРА. ТРУБЫ НЕ ДВОЙНЫЕ, НЕ МНОГОСТЕННЫЕ, НЕ ДЛЯ ЯДЕРНЫХ РЕАКТОРОВ:/ | 7304291009 | 53530 | 58883 | ОАО "ПЕРВОУРАЛЬСКИЙ НОВОТРУБНЫЙ ЗАВОД" | 2012-07-13